## 0004
コントロールプラン
| 試作 | 量産試作 | ✓ | 量産 | [12 empty] | ページ |  | 1 | ／ | 4
コントロールプラン番号 | [7 empty] | 主要連絡先／電話 |  |  |  | 日付（初版） |  |  |  | 日付（改訂）
| 0004 | [7 empty] | ミツイ精密㈱品質保証部/046-294-3642 |  |  |  | 2021-01-11
部品番号／最新変更レベル | [7 empty] | コアチーム |  |  |  | 顧客技術部門承認／日付（必要な場合）
| 別紙図番/材料コード一覧表参照 | [7 empty] | 品質保証部、製造1部、技術部、管理課
部品名／説明 | [7 empty] | 組織／工場承認／日付 |  |  |  | 顧客品質部門承認／日付（必要な場合）
| 自動車アルミ補強板 Single（苛性処理品_アニール処理無し） | [7 empty] | 2021-01-11
組織／工場 |  |  |  |  | 組織コード |  |  | その他承認／日付 |  |  |  | その他承認／日付（必要な場合）
温水工場
部品／ 工程番号 | 工程名／ 作業説明 | 製造用機械、 装置、治工具 |  |  | 特性 |  |  |  | 特殊 特性の 分類 | 方法 | [7 empty] | 対応計画 是正処置
[5 empty] | 番号 | 製品 | 工程 |  |  | 製品／工程仕様 ／公差 | 評価／ 測定方法 |  |  | サンプル |  | 管理方法
[14 empty] | 抜取数 | 頻度
1 | 材料受入 | バーコードリーダー |  |  |  | 材質・重量 板厚・幅 LOT No. | 材料成分 |  |  | 注文書 DKK015-4 DKK019-12 アルミ材 購入仕様書 | 受入検査／目視 |  |  |  | 受入毎 | SZM001 プレス材料受入手順書 KSM001 プレス材料受入台帳 |  | HH-068 異常処置手順書 に従う
2 | 金型セット | 金型プレス機 |  |  |  | 製品番号 | 金型番号 ロット管理 |  |  | KSPW001 作業指示書 ロット管理票 KSL001 | 目視 |  |  |  | 金型 セット時 | SZSi001 プレス作業 手順書 |  | 〃
3 | 材料セット | 〃 |  |  |  | 材質 汚れ・キズ 板厚 | ロット管理 |  |  | 図面 ロット管理票 KSL001 | 目視 |  |  |  | 材料 セット時 | SZSi004-1～ プレス作業手順書 KSSiI001 工程検査記録票 |  | 〃
4 | 条件設定 | 〃 |  |  |  |  | ストローク調整 回転数 |  |  | 条件表 | モニター |  |  |  | 段取時 | 〃 |  | 〃
5 | 生産 | 〃 |  |  |  | 板厚 寸法 平面度 外観 |  |  |  | 図面 ロット管理票 KSL001 | マイクロメータ ダイヤルゲージ ピンゲージ 画像測定機 |  |  |  | ロット | SZSi004-1～ プレス作業手順書 KSSiI001 工程検査記録票 |  | 〃
[17 empty] | ページ |  | 2 | ／ | 4
部品／ 工程番号 | 工程名／ 作業説明 | 製造用機械、 装置、治工具 |  |  | 特 性 |  |  |  | 特殊 特性の 分類 | 方 法 | [7 empty] | 対応計画 是正処置
[5 empty] | 番号 | 製品 | 工程 |  |  | 製品／工程仕様 ／公差 | 評価／ 測定方法 |  |  | サンプル |  | 管理方法
[14 empty] | 抜取数 | 頻度
6 | 治具セット | 治具 |  |  |  |  | 製品番号 ロット管理 |  |  | 図面 ロット管理票 KSL001 | 目視 |  |  | 全数 | 処理毎 | SZSD2001 表面処理作業手順書 |  | 〃
7 | 脱脂 （452ℓ） | 自動洗浄装置 |  |  |  |  | 液温 時間 揺動 薬液交換 濃度 |  |  | 65±5℃ 60秒 5回以上 脱脂剤(AL51N) 14±10g/ℓ | 温調器温度計 モニター 軽量カップ |  |  | 全数 | 朝・昼 段取り時 50回以内又は2日毎 | KSSSGD2001 点検記録票 KSSEKD2001 薬品管理記録表 |  | 〃
8 | 水洗 | 〃 |  |  |  |  | 流水量 時間 揺動 |  |  | 20±10ℓ/分 30秒 5回以上 | オーバーフロー モニター |  |  | 全数 | 朝・昼 段取り時 | KSSSGD2001 点検記録票 |  | 〃
9 | 水洗 | 〃 |  |  |  |  | 流水量 時間 揺動 |  |  | 20±10ℓ/分 30秒 5回以上 | 流量計 モニター |  |  | 全数 | 朝・昼 段取り時 | KSSSGD2001 点検記録票 |  | 〃
10 | エッチング （980ℓ） | 〃 |  |  |  |  | 液温 揺動 エッチング量 薬液交換 濃度 |  |  | 60±5℃ 5回以上 製品毎(KSL001) 苛性ソーダ 60±20g/ℓ | 温調器温度計 モニター ダイヤルゲージ 軽量カップ |  |  | 全数 | 朝・昼 段取り時 初動時 /品種毎 50回以内又は2日毎 | KSSSGD2001 点検記録票 KSSSGD2001 エッチング量管理兼 残留油分チェック表 KSSEKD2001 薬品管理記録表 KSSEND2001 苛性濃度管理記録表 |  | 〃
11 | 水洗 （第1槽） | 〃 |  |  |  |  | 流水量 時間 揺動 |  |  | 30±10ℓ/分 30秒 5回以上 | 流量計 モニター |  |  | 全数 | 朝・昼 段取り時 | KSSSGD2001 点検記録票 SZSD2001 表面処理作業手順書 |  | 〃
12 | 待機槽 （第2槽） | 〃 |  |  |  |  | 流水量 |  |  | 20±10ℓ/分 | 流量計 |  |  | 全数 | 朝・昼 | KSSSGD2001 点検記録票 |  | 〃
13 | デスマットA （452ℓ） | 〃 |  |  |  |  | 液温 時間 揺動 エッチング量 薬液交換 濃度 |  |  | 40±5℃ 50秒 5回以上 硝酸(67.5%溶液) 1.084～1.120g/㎤ （151g/ℓ） | 温調器温度計 モニター 軽量カップ 比重計 |  |  | 全数 | 朝・昼 段取り時 50回以内又は2日毎 | KSSSGD2001 エッチング量管理 KSSEKD2001 薬品管理記録表 |  | 〃
[17 empty] | ページ |  | 3 | ／ | 4
部品／ 工程番号 | 工程名／ 作業説明 | 製造用機械、 装置、治工具 |  |  | 特 性 |  |  |  | 特殊 特性の 分類 | 方 法 | [7 empty] | 対応計画 是正処置
[5 empty] | 番号 | 製品 | 工程 |  |  | 製品／工程仕様 ／公差 | 評価／ 測定方法 |  |  | サンプル |  | 管理方法
[14 empty] | 抜取数 | 頻度
14 | デスマットB （452ℓ） | 自動洗浄装置 |  |  |  |  | 液温 時間. 揺動 エッチング量 薬液交換 濃度 |  |  | 40±5℃ 50秒 5回以上 硝酸(67.5%溶液) 1.084～1.120g/㎤ （151g/ℓ） | 温調器温度計 モニター 軽量カップ 比重計 |  |  | 全数 | 朝・昼 段取り時 50回以内又は2日毎 | KSSSGD2001 エッチング量管理 KSSEKD2001 薬品管理記録表 |  | 〃
15 | 水洗 | 〃 |  |  |  |  | 流水量 時間 揺動 |  |  | 10+10/-5ℓ/分 20秒 5回以上 | 流量計 モニター |  |  | 全数 | 朝・昼 段取り時 | KSSSGD2001 点検記録票 |  | 〃
16 | 水洗 | 〃 |  |  |  |  | 流水量 時間 揺動 |  |  | 10+10/-5ℓ/分 20秒 5回以上 | 流量計 モニター |  |  | 全数 | 朝・昼 段取り時 | KSSSGD2001 点検記録票 |  | 〃
17 | 水洗 | 〃 |  |  |  |  | 流水量 時間 揺動 |  |  | 10+10/-5ℓ/分 20秒 5回以上 | 流量計 モニター |  |  | 全数 | 朝・昼 段取り時 | KSSSGD2001 点検記録票 |  | 〃
18 | 純水水洗 | 〃 |  |  |  |  | 時間 揺動 純水純度 |  |  | 20秒 5回以上 0.1MΩ/cm以上 | モニター 比抵抗率計 |  |  | 全数 | 段取り時 始業時 | － KSSSGD2001 点検記録票 |  | 〃
19 | 純水水洗 | 〃 |  |  |  |  | 時間 揺動 純水純度 |  |  | 20秒 5回以上 1.0MΩ/cm以上 | モニター 比抵抗率計 |  |  | 全数 | 段取り時 始業時 | － KSSSGD2001 点検記録票 |  | 〃
20 | 回転乾燥 | 回転乾燥機 |  |  |  |  | 温度 時間 回転数 |  |  | 70±10℃ 360秒 250±10rpm | 温度調節計 モニター モニター |  |  | 全数 | 段取り時 | KSSSGD2001 点検記録票 |  | 〃
21 | 製品取り出し |  |  |  |  | 製品番号 外観 |  |  |  |  | 目視 |  |  | 全数 | 処理毎 | KSL001 ロット管理票 |  | 〃
22 | 外観検査 |  |  |  |  | 外観 | ロット管理 |  |  | 図面 限度見本 ロット管理票 KSL001 | 目視 |  |  | 全数 | ロット毎 | SZK-001 外観検査作業 手順書 |  | 〃
23 | 出荷検査 |  |  |  |  | 寸法 外観 | ロット管理 |  |  | 図面 限度見本 KH013 出荷検査成績書 KH020 部品検査成績書 ロット管理票 KSL001 | 画像測定機 ピンゲージ マイクロメータ ダイヤルゲージ 顕微鏡 目視 |  |  | 1ショット/製造ロット 5ショット/製造ロット | ロット毎 | HH-042 出荷検査作業 手順書 |  | 〃
24 | 計量・包装 | 計量器・秤 |  |  |  | 製品番号 型番 ロットNo. 数量 |  |  |  | 出荷一覧 KM002 出荷管理票 KM001 図面 | 目視 |  |  |  | 計量 包装毎 | GMN005 計量手順書 GMN003 ビニール・トレー梱包手順書 |  | 〃
[17 empty] | ページ |  | 4 | ／ | 4
部品／ 工程番号 | 工程名／ 作業説明 | 製造用機械、 装置、治工具 |  |  | 特 性 |  |  |  | 特殊 特性の 分類 | 方 法 | [7 empty] | 対応計画 是正処置
[5 empty] | 番号 | 製品 | 工程 |  |  | 製品／工程仕様 ／公差 | 評価／ 測定方法 |  |  | サンプル |  | 管理方法
[14 empty] | 抜取数 | 頻度
29 | 梱包 | 副資材 |  |  |  | 製品番号 数量 荷姿 |  |  |  | 出荷一覧 KM002 出荷管理票 KM001 梱包仕様書 | 異常無き事/目視 |  |  |  | 梱包毎 | GMN001 梱包・出荷作業手順書 |  | 〃
30 | 出荷 |  |  |  |  | 納期 製品番号 数量 |  |  |  | 製造指示書 出荷管理票 KM001 出荷一覧 KM002 納品書（控）KM004 | 目視 |  |  |  | 出荷毎 | 〃 |  | 〃
31 | 引渡し |  |  |  |  | 数量 荷姿 |  |  |  | 出荷一覧 KM002 /破損・汚損無き事 | 目視 |  |  |  | 引渡し毎 | GM-002 引渡し手順書 |  | 〃

## 自動車アルミ補強板 Single（苛性処理品）_フロー図
文書番号 |  | 工程フロー図 |  |  | 承認 | 確認 | 作成
0004
改訂日 2021.1.11 |  | 自動車アルミ補強板 Single （苛性処理品）
1／1
工程No.1 |  |  | 工程No.6 |  | 工程No.22
| 材料受入 |  |  | 治具セット
工程No.2 |  |  | 工程No.7 |  | 工程No.23
| 金型セット |  |  | 脱脂
工程No.3 |  |  | 工程No.8 |  | 工程No.24
| 材料セット |  |  | 水洗
工程No.4 |  |  | 工程No.9 |  | 工程No.18
| 条件設定 |  |  | 水洗
工程No.5 |  |  | 工程No.10 |  | 工程No.19
| 生産 |  |  | エッチング
|  |  | 工程No.11 |  | 工程No.20
水洗
|  |  | 工程No.12 |  | 工程No.21
待機槽
|  |  | 工程No.13 |  | 工程No.22
デスマットA
|  |  | 工程No.14 |  | 工程No.23
デスマットB
|  |  | 工程No.15 |  | 工程No.24
水洗
工程No.16
水洗
工程No.17
水洗
外観検査
出荷検査
計量・包装
梱包
出荷
純水水洗
回転乾燥
製品取り出し
純水水洗
引渡し