## Cavity1
[12 empty] | 工程能力調査表 | [22 empty] | 1 |  | 項中 |  | 2 | 項
図番 | NZEMN5-P41-01 | [8 empty] | 品名 |  | 補強板 | [7 empty] | 工程能力調査 |  |  |  | 測定日 |  | 2022-08-24 |  |  |  | 備考
項 目 | 1 |  |  |  | 4 |  |  |  | 10-1 |  |  |  |  | 10-2 |  |  |  | 10-3
規 格 |  | 4 |  | 0.1 |  | 12.3 |  | 0.1 |  |  | 0.75 |  | 0.05 |  | 0.75 |  | 0.05 |  | 0.75 |  | 0.05 |  | 0 |  | 0 |  | 0 |  | 0 |  | 0 |  | 0 |  | 0 |  |  | 0
|  |  |  | -0.1 |  |  |  | -0.1 |  |  |  |  | -0.05 |  |  |  | -0.05 |  |  |  | -0.05 |  |  |  | 0 |  |  |  | 0 |  |  |  | 0 |  |  |  |  | 0 |  |  | 4 | 12.3 | 0.75 | 0.75 | 0.75
測定機器 | IM |  |  |  | IM |  |  |  | IM |  |  |  |  | IM |  |  |  | IM |  |  |  | IM |  |  |  | IM |  |  |  | IM |  |  |  | IM | [6 empty] | 0.1 | 0.1 | 0.05 | 0.05 | 0.05
両側／片側 | 両側 |  |  |  | 両側 |  |  |  | 両側 |  |  |  |  | 両側 |  |  |  | 両側 |  |  |  | 両側 |  |  |  | 両側 |  |  |  | 両側 |  |  |  | 両側 | [6 empty] | -0.1 | -0.1 | -0.05 | -0.05 | -0.05
1 |  |  | 4.0064 |  |  |  | 12.3032 |  |  |  |  | 0.7436 |  |  |  | 0.7462 |  |  |  | 0.7446 |  |  |  | 0 |  |  |  | 0 |  |  |  | 0 |  |  |  |  | 0 |  |  |  | 4.0064 | 12.3032 | 0.7436 | 0.7462 | 0.7446
2 |  |  | 4.008 |  |  |  | 12.3046 |  |  |  |  | 0.7429 |  |  |  | 0.7483 |  |  |  | 0.7476 |  |  |  | 0 |  |  |  | 0 |  |  |  | 0 |  |  |  |  | 0 |  |  |  | 4.008 | 12.3046 | 0.7429 | 0.7483 | 0.7476
3 |  |  | 4.0083 |  |  |  | 12.3047 |  |  |  |  | 0.739 |  |  |  | 0.7507 |  |  |  | 0.7424 |  |  |  | 0 |  |  |  | 0 |  |  |  | 0 |  |  |  |  | 0 |  |  |  | 4.0083 | 12.3047 | 0.739 | 0.7507 | 0.7424
4 |  |  | 4.007 |  |  |  | 12.3042 |  |  |  |  | 0.7431 |  |  |  | 0.7485 |  |  |  | 0.7488 |  |  |  | 0 |  |  |  | 0 |  |  |  | 0 |  |  |  |  | 0 |  |  |  | 4.007 | 12.3042 | 0.7431 | 0.7485 | 0.7488
5 |  |  | 4.0077 |  |  |  | 12.3051 |  |  |  |  | 0.7377 |  |  |  | 0.7379 |  |  |  | 0.7402 |  |  |  | 0 |  |  |  | 0 |  |  |  | 0 |  |  |  |  | 0 |  |  |  | 4.0077 | 12.3051 | 0.7377 | 0.7379 | 0.7402
6 |  |  | 4.0075 |  |  |  | 12.3055 |  |  |  |  | 0.7419 |  |  |  | 0.7448 |  |  |  | 0.742 |  |  |  | 0 |  |  |  | 0 |  |  |  | 0 |  |  |  |  | 0 |  |  |  | 4.0075 | 12.3055 | 0.7419 | 0.7448 | 0.742
7 |  |  | 4.0071 |  |  |  | 12.3054 |  |  |  |  | 0.7406 |  |  |  | 0.7487 |  |  |  | 0.7461 |  |  |  | 0 |  |  |  | 0 |  |  |  | 0 |  |  |  |  | 0 |  |  |  | 4.0071 | 12.3054 | 0.7406 | 0.7487 | 0.7461
8 |  |  | 4.0086 |  |  |  | 12.3057 |  |  |  |  | 0.7404 |  |  |  | 0.7389 |  |  |  | 0.7296 |  |  |  | 0 |  |  |  | 0 |  |  |  | 0 |  |  |  |  | 0 |  |  |  | 4.0086 | 12.3057 | 0.7404 | 0.7389 | 0.7296
9 |  |  | 4.0083 |  |  |  | 12.305 |  |  |  |  | 0.7418 |  |  |  | 0.746 |  |  |  | 0.7435 |  |  |  | 0 |  |  |  | 0 |  |  |  | 0 |  |  |  |  | 0 |  |  |  | 4.0083 | 12.305 | 0.7418 | 0.746 | 0.7435
10 |  |  | 4.0092 |  |  |  | 12.304 |  |  |  |  | 0.7372 |  |  |  | 0.7468 |  |  |  | 0.748 |  |  |  | 0 |  |  |  | 0 |  |  |  | 0 |  |  |  |  | 0 |  |  |  | 4.0092 | 12.304 | 0.7372 | 0.7468 | 0.748
11 |  |  | 4.0102 |  |  |  | 12.3035 |  |  |  |  | 0.7419 |  |  |  | 0.7472 |  |  |  | 0.7346 |  |  |  | 0 |  |  |  | 0 |  |  |  | 0 |  |  |  |  | 0 |  |  |  | 4.0102 | 12.3035 | 0.7419 | 0.7472 | 0.7346
12 |  |  | 4.0087 |  |  |  | 12.3048 |  |  |  |  | 0.7417 |  |  |  | 0.7374 |  |  |  | 0.7277 |  |  |  | 0 |  |  |  | 0 |  |  |  | 0 |  |  |  |  | 0 |  |  |  | 4.0087 | 12.3048 | 0.7417 | 0.7374 | 0.7277
13 |  |  | 4.0068 |  |  |  | 12.3038 |  |  |  |  | 0.7435 |  |  |  | 0.7467 |  |  |  | 0.7445 |  |  |  | 0 |  |  |  | 0 |  |  |  | 0 |  |  |  |  | 0 |  |  |  | 4.0068 | 12.3038 | 0.7435 | 0.7467 | 0.7445
14 |  |  | 4.0073 |  |  |  | 12.3045 |  |  |  |  | 0.7464 |  |  |  | 0.7422 |  |  |  | 0.7442 |  |  |  | 0 |  |  |  | 0 |  |  |  | 0 |  |  |  |  | 0 |  |  |  | 4.0073 | 12.3045 | 0.7464 | 0.7422 | 0.7442
15 |  |  | 4.0081 |  |  |  | 12.3057 |  |  |  |  | 0.7411 |  |  |  | 0.7491 |  |  |  | 0.7492 |  |  |  | 0 |  |  |  | 0 |  |  |  | 0 |  |  |  |  | 0 |  |  |  | 4.0081 | 12.3057 | 0.7411 | 0.7491 | 0.7492
16 |  |  | 4.0115 |  |  |  | 12.3051 |  |  |  |  | 0.7406 |  |  |  | 0.7549 |  |  |  | 0.7415 |  |  |  | 0 |  |  |  | 0 |  |  |  | 0 |  |  |  |  | 0 |  |  |  | 4.0115 | 12.3051 | 0.7406 | 0.7549 | 0.7415
17 |  |  | 4.0079 |  |  |  | 12.3048 |  |  |  |  | 0.7416 |  |  |  | 0.7469 |  |  |  | 0.7426 |  |  |  | 0 |  |  |  | 0 |  |  |  | 0 |  |  |  |  | 0 |  |  |  | 4.0079 | 12.3048 | 0.7416 | 0.7469 | 0.7426
18 |  |  | 4.008 |  |  |  | 12.3042 |  |  |  |  | 0.7406 |  |  |  | 0.7468 |  |  |  | 0.7466 |  |  |  | 0 |  |  |  | 0 |  |  |  | 0 |  |  |  |  | 0 |  |  |  | 4.008 | 12.3042 | 0.7406 | 0.7468 | 0.7466
19 |  |  | 4.0088 |  |  |  | 12.3047 |  |  |  |  | 0.7426 |  |  |  | 0.7467 |  |  |  | 0.7448 |  |  |  | 0 |  |  |  | 0 |  |  |  | 0 |  |  |  |  | 0 |  |  |  | 4.0088 | 12.3047 | 0.7426 | 0.7467 | 0.7448
20 |  |  | 4.0117 |  |  |  | 12.3041 |  |  |  |  | 0.744 |  |  |  | 0.7374 |  |  |  | 0.7468 |  |  |  | 0 |  |  |  | 0 |  |  |  | 0 |  |  |  |  | 0 |  |  |  | 4.0117 | 12.3041 | 0.744 | 0.7374 | 0.7468
21 |  |  | 4.01 |  |  |  | 12.3072 |  |  |  |  | 0.7416 |  |  |  | 0.7468 |  |  |  | 0.7433 |  |  |  | 0 |  |  |  | 0 |  |  |  | 0 |  |  |  |  | 0 |  |  |  | 4.01 | 12.3072 | 0.7416 | 0.7468 | 0.7433
22 |  |  | 4.0073 |  |  |  | 12.304 |  |  |  |  | 0.7411 |  |  |  | 0.7368 |  |  |  | 0.7448 |  |  |  | 0 |  |  |  | 0 |  |  |  | 0 |  |  |  |  | 0 |  |  |  | 4.0073 | 12.304 | 0.7411 | 0.7368 | 0.7448
23 |  |  | 4.0099 |  |  |  | 12.3053 |  |  |  |  | 0.7428 |  |  |  | 0.7432 |  |  |  | 0.7475 |  |  |  | 0 |  |  |  | 0 |  |  |  | 0 |  |  |  |  | 0 |  |  |  | 4.0099 | 12.3053 | 0.7428 | 0.7432 | 0.7475
24 |  |  | 4.0067 |  |  |  | 12.3042 |  |  |  |  | 0.7423 |  |  |  | 0.743 |  |  |  | 0.7471 |  |  |  | 0 |  |  |  | 0 |  |  |  | 0 |  |  |  |  | 0 |  |  |  | 4.0067 | 12.3042 | 0.7423 | 0.743 | 0.7471
25 |  |  | 4.0083 |  |  |  | 12.3035 |  |  |  |  | 0.7394 |  |  |  | 0.749 |  |  |  | 0.7438 |  |  |  | 0 |  |  |  | 0 |  |  |  | 0 |  |  |  |  | 0 |  |  |  | 4.0083 | 12.3035 | 0.7394 | 0.749 | 0.7438
26 |  |  | 4.0087 |  |  |  | 12.3052 |  |  |  |  | 0.743 |  |  |  | 0.7443 |  |  |  | 0.7474 |  |  |  | 0 |  |  |  | 0 |  |  |  | 0 |  |  |  |  | 0 |  |  |  | 4.0087 | 12.3052 | 0.743 | 0.7443 | 0.7474
27 |  |  | 4.0098 |  |  |  | 12.3045 |  |  |  |  | 0.7456 |  |  |  | 0.7459 |  |  |  | 0.7485 |  |  |  | 0 |  |  |  | 0 |  |  |  | 0 |  |  |  |  | 0 |  |  |  | 4.0098 | 12.3045 | 0.7456 | 0.7459 | 0.7485
28 |  |  | 4.0084 |  |  |  | 12.3051 |  |  |  |  | 0.7427 |  |  |  | 0.7439 |  |  |  | 0.7454 |  |  |  | 0 |  |  |  | 0 |  |  |  | 0 |  |  |  |  | 0 |  |  |  | 4.0084 | 12.3051 | 0.7427 | 0.7439 | 0.7454
29 |  |  | 4.0086 |  |  |  | 12.3042 |  |  |  |  | 0.738 |  |  |  | 0.7437 |  |  |  | 0.745 |  |  |  | 0 |  |  |  | 0 |  |  |  | 0 |  |  |  |  | 0 |  |  |  | 4.0086 | 12.3042 | 0.738 | 0.7437 | 0.745
30 |  |  | 4.0087 |  |  |  | 12.3042 |  |  |  |  | 0.7411 |  |  |  | 0.7465 |  |  |  | 0.7471 |  |  |  | 0 |  |  |  | 0 |  |  |  | 0 |  |  |  |  | 0 |  |  |  | 4.0087 | 12.3042 | 0.7411 | 0.7465 | 0.7471
ｘ | 4.00845 |  |  |  | 12.30467 |  |  |  | 0.74166 |  |  |  |  | 0.7451733 |  |  |  | 0.74384 |  |  |  | 0 |  |  |  | 0 |  |  |  | 0 |  |  |  | 0 | [6 empty] | 4.01 | 12.3072 | 0.7431 | 0.7455 | 0.743
MAX | 4.0117 |  |  |  | 12.3072 |  |  |  | 0.7464 |  |  |  |  | 0.7549 |  |  |  | 0.7492 |  |  |  | 0 |  |  |  | 0 |  |  |  | 0 |  |  |  | 0 | [6 empty] | 4.0069 | 12.3113 | 0.7423 | 0.7463 | 0.7456
MIN | 4.0064 |  |  |  | 12.3032 |  |  |  | 0.7372 |  |  |  |  | 0.7368 |  |  |  | 0.7277 |  |  |  | 0 |  |  |  | 0 |  |  |  | 0 |  |  |  | 0
R | 0.0053 |  |  |  | 0.004 |  |  |  | 0.0092 |  |  |  |  | 0.0181 |  |  |  | 0.0215 |  |  |  | 0 |  |  |  | 0 |  |  |  | 0 |  |  |  | 0
σ | 0.001301127 |  |  |  | 0.0008129696 |  |  |  | 0.00209179 |  |  |  |  | 0.004224635 |  |  |  | 0.005108654 |  |  |  | 0 |  |  |  | 0 |  |  |  | 0 |  |  |  | 0
Cp | 25.61882 |  |  |  | 41.00194 |  |  |  | 7.967657 |  |  |  |  | 3.945114 |  |  |  | 3.262438 |  |  |  | #DIV/0! |  |  |  | #DIV/0! |  |  |  | #DIV/0! |  |  |  | #DIV/0!
Cpk | 23.45403 |  |  |  | 39.08852 |  |  |  | 6.638652 |  |  |  |  | 3.564279 |  |  |  | 2.860506 |  |  |  | #DIV/0! |  |  |  | #DIV/0! |  |  |  | #DIV/0! |  |  |  | #DIV/0!
判定 | 工程能力は満足している |  |  |  | 工程能力は満足している |  |  |  | 工程能力は満足している |  |  |  |  | 工程能力は満足している |  |  |  | 工程能力は満足している |  |  |  | #DIV/0! |  |  |  | #DIV/0! |  |  |  | #DIV/0! |  |  |  | #DIV/0!
量産時 | IM |  |  |  | IM |  |  |  | IM |  |  |  |  | IM |  |  |  | IM |  |  |  | IM |  |  |  | IM |  |  |  | IM |  |  |  | IM
| 5pcs/Lot (Xbar) |  |  |  | 5pcs/Lot (Xbar) |  |  |  | 5pcs/Lot (Xbar) |  |  |  |  | 5pcs/Lot (Xbar) |  |  |  | 5pcs/Lot (Xbar) |  |  |  | 5pcs/Lot (Xbar) |  |  |  | 5pcs/Lot (Xbar) |  |  |  | 5pcs/Lot (Xbar) |  |  |  | 5pcs/Lot (Xbar)
[36 empty] | 承認 |  |  | 作成
[36 empty] | 鈴木 |  |  | アイン
片公差工程能力計算式
Cpk＝(USL-μ)/(3×σ)
USL：規格0.05
μ ：平均値
σ ：標準偏差