## Cavity1
[12 empty] | 工程能力調査表 | [22 empty] | 1 |  | 項中 |  | 2 | 項
図番 | NZEMN5-P45-01 | [8 empty] | 品名 |  | 補強板 | [7 empty] | 工程能力調査 |  |  |  | 測定日 |  | 2022-08-26 |  |  |  | 備考
項 目 | 1-1 |  |  |  | 1-2 |  |  |  | 2-1 |  |  |  |  | 2-2 |  |  |  | 3 |  |  |  | 4-1 |  |  |  | 4-2
規 格 |  | 1.82 |  | 0.05 |  | 1.82 |  | 0.05 |  |  | 0.75 |  | 0.05 |  | 0.75 |  | 0.05 |  | 14.07 |  | 0.1 |  | 6 |  | 0.1 |  | 6 |  | 0.1 |  | 0 |  | 0 |  | 0 |  |  | 0
|  |  |  | -0.05 |  |  |  | -0.05 |  |  |  |  | -0.05 |  |  |  | -0.05 |  |  |  | -0.1 |  |  |  | -0.1 |  |  |  | -0.1 |  |  |  | 0 |  |  |  |  | 0 |  |  | 1.82 | 1.82 | 0.75 | 0.75 | 14.07 | 6 | 6
測定機器 | IM |  |  |  | IM |  |  |  | IM |  |  |  |  | IM |  |  |  | IM |  |  |  | IM |  |  |  | IM |  |  |  | IM |  |  |  | IM | [6 empty] | 0.05 | 0.05 | 0.05 | 0.05 | 0.1 | 0.1 | 0.1
両側／片側 | 両側 |  |  |  | 両側 |  |  |  | 両側 |  |  |  |  | 両側 |  |  |  | 両側 |  |  |  | 両側 |  |  |  | 両側 |  |  |  | 両側 |  |  |  | 両側 | [6 empty] | -0.05 | -0.05 | -0.05 | -0.05 | -0.1 | -0.1 | -0.1
1 |  |  | 1.8189 |  |  |  | 1.8196 |  |  |  |  | 0.7476 |  |  |  | 0.752 |  |  |  | 14.0602 |  |  |  | 5.9992 |  |  |  | 6.0021 |  |  |  | 0 |  |  |  |  | 0 |  |  |  | 1.8189 | 1.8196 | 0.7476 | 0.752 | 14.0602 | 5.9992 | 6.0021
2 |  |  | 1.8186 |  |  |  | 1.8208 |  |  |  |  | 0.7494 |  |  |  | 0.751 |  |  |  | 14.0798 |  |  |  | 5.999 |  |  |  | 6.0019 |  |  |  | 0 |  |  |  |  | 0 |  |  |  | 1.8186 | 1.8208 | 0.7494 | 0.751 | 14.0798 | 5.999 | 6.0019
3 |  |  | 1.8193 |  |  |  | 1.8187 |  |  |  |  | 0.7469 |  |  |  | 0.7504 |  |  |  | 14.0825 |  |  |  | 5.9976 |  |  |  | 6.001 |  |  |  | 0 |  |  |  |  | 0 |  |  |  | 1.8193 | 1.8187 | 0.7469 | 0.7504 | 14.0825 | 5.9976 | 6.001
4 |  |  | 1.8187 |  |  |  | 1.8181 |  |  |  |  | 0.747 |  |  |  | 0.751 |  |  |  | 14.1485 |  |  |  | 5.9982 |  |  |  | 6.0012 |  |  |  | 0 |  |  |  |  | 0 |  |  |  | 1.8187 | 1.8181 | 0.747 | 0.751 | 14.1485 | 5.9982 | 6.0012
5 |  |  | 1.8194 |  |  |  | 1.8202 |  |  |  |  | 0.747 |  |  |  | 0.7504 |  |  |  | 14.0523 |  |  |  | 5.9999 |  |  |  | 6.0025 |  |  |  | 0 |  |  |  |  | 0 |  |  |  | 1.8194 | 1.8202 | 0.747 | 0.7504 | 14.0523 | 5.9999 | 6.0025
6 |  |  | 1.8201 |  |  |  | 1.8212 |  |  |  |  | 0.7467 |  |  |  | 0.7531 |  |  |  | 14.0813 |  |  |  | 5.9994 |  |  |  | 6.0008 |  |  |  | 0 |  |  |  |  | 0 |  |  |  | 1.8201 | 1.8212 | 0.7467 | 0.7531 | 14.0813 | 5.9994 | 6.0008
7 |  |  | 1.8184 |  |  |  | 1.8206 |  |  |  |  | 0.7479 |  |  |  | 0.7526 |  |  |  | 14.0666 |  |  |  | 5.9997 |  |  |  | 6.0023 |  |  |  | 0 |  |  |  |  | 0 |  |  |  | 1.8184 | 1.8206 | 0.7479 | 0.7526 | 14.0666 | 5.9997 | 6.0023
8 |  |  | 1.8181 |  |  |  | 1.8216 |  |  |  |  | 0.7475 |  |  |  | 0.7515 |  |  |  | 14.1044 |  |  |  | 5.9988 |  |  |  | 6.0016 |  |  |  | 0 |  |  |  |  | 0 |  |  |  | 1.8181 | 1.8216 | 0.7475 | 0.7515 | 14.1044 | 5.9988 | 6.0016
9 |  |  | 1.819 |  |  |  | 1.8214 |  |  |  |  | 0.7473 |  |  |  | 0.7506 |  |  |  | 14.0776 |  |  |  | 5.9986 |  |  |  | 6.0014 |  |  |  | 0 |  |  |  |  | 0 |  |  |  | 1.819 | 1.8214 | 0.7473 | 0.7506 | 14.0776 | 5.9986 | 6.0014
10 |  |  | 1.8204 |  |  |  | 1.8217 |  |  |  |  | 0.7487 |  |  |  | 0.7527 |  |  |  | 14.0627 |  |  |  | 5.9985 |  |  |  | 6.0021 |  |  |  | 0 |  |  |  |  | 0 |  |  |  | 1.8204 | 1.8217 | 0.7487 | 0.7527 | 14.0627 | 5.9985 | 6.0021
11 |  |  | 1.8182 |  |  |  | 1.8184 |  |  |  |  | 0.7481 |  |  |  | 0.7512 |  |  |  | 14.0617 |  |  |  | 5.9988 |  |  |  | 6.0013 |  |  |  | 0 |  |  |  |  | 0 |  |  |  | 1.8182 | 1.8184 | 0.7481 | 0.7512 | 14.0617 | 5.9988 | 6.0013
12 |  |  | 1.8186 |  |  |  | 1.8198 |  |  |  |  | 0.7479 |  |  |  | 0.7515 |  |  |  | 14.0844 |  |  |  | 5.999 |  |  |  | 6.0022 |  |  |  | 0 |  |  |  |  | 0 |  |  |  | 1.8186 | 1.8198 | 0.7479 | 0.7515 | 14.0844 | 5.999 | 6.0022
13 |  |  | 1.8173 |  |  |  | 1.8192 |  |  |  |  | 0.7476 |  |  |  | 0.7494 |  |  |  | 14.0975 |  |  |  | 6.0005 |  |  |  | 6.0004 |  |  |  | 0 |  |  |  |  | 0 |  |  |  | 1.8173 | 1.8192 | 0.7476 | 0.7494 | 14.0975 | 6.0005 | 6.0004
14 |  |  | 1.8213 |  |  |  | 1.8195 |  |  |  |  | 0.7484 |  |  |  | 0.7523 |  |  |  | 14.1022 |  |  |  | 5.9979 |  |  |  | 6.0025 |  |  |  | 0 |  |  |  |  | 0 |  |  |  | 1.8213 | 1.8195 | 0.7484 | 0.7523 | 14.1022 | 5.9979 | 6.0025
15 |  |  | 1.8198 |  |  |  | 1.8199 |  |  |  |  | 0.748 |  |  |  | 0.752 |  |  |  | 14.0848 |  |  |  | 5.9986 |  |  |  | 6.0016 |  |  |  | 0 |  |  |  |  | 0 |  |  |  | 1.8198 | 1.8199 | 0.748 | 0.752 | 14.0848 | 5.9986 | 6.0016
16 |  |  | 1.8178 |  |  |  | 1.8192 |  |  |  |  | 0.7486 |  |  |  | 0.7501 |  |  |  | 14.1099 |  |  |  | 6.0006 |  |  |  | 6.0017 |  |  |  | 0 |  |  |  |  | 0 |  |  |  | 1.8178 | 1.8192 | 0.7486 | 0.7501 | 14.1099 | 6.0006 | 6.0017
17 |  |  | 1.8176 |  |  |  | 1.8199 |  |  |  |  | 0.7493 |  |  |  | 0.7506 |  |  |  | 14.0756 |  |  |  | 6.0006 |  |  |  | 6.0028 |  |  |  | 0 |  |  |  |  | 0 |  |  |  | 1.8176 | 1.8199 | 0.7493 | 0.7506 | 14.0756 | 6.0006 | 6.0028
18 |  |  | 1.8195 |  |  |  | 1.8218 |  |  |  |  | 0.7499 |  |  |  | 0.7528 |  |  |  | 14.1206 |  |  |  | 5.9992 |  |  |  | 6.0017 |  |  |  | 0 |  |  |  |  | 0 |  |  |  | 1.8195 | 1.8218 | 0.7499 | 0.7528 | 14.1206 | 5.9992 | 6.0017
19 |  |  | 1.8195 |  |  |  | 1.8199 |  |  |  |  | 0.7507 |  |  |  | 0.7512 |  |  |  | 14.0941 |  |  |  | 5.999 |  |  |  | 6.0024 |  |  |  | 0 |  |  |  |  | 0 |  |  |  | 1.8195 | 1.8199 | 0.7507 | 0.7512 | 14.0941 | 5.999 | 6.0024
20 |  |  | 1.8213 |  |  |  | 1.8197 |  |  |  |  | 0.7493 |  |  |  | 0.752 |  |  |  | 14.0771 |  |  |  | 5.9979 |  |  |  | 6.0025 |  |  |  | 0 |  |  |  |  | 0 |  |  |  | 1.8213 | 1.8197 | 0.7493 | 0.752 | 14.0771 | 5.9979 | 6.0025
21 |  |  | 1.8189 |  |  |  | 1.8204 |  |  |  |  | 0.7467 |  |  |  | 0.753 |  |  |  | 14.1199 |  |  |  | 6 |  |  |  | 6.0029 |  |  |  | 0 |  |  |  |  | 0 |  |  |  | 1.8189 | 1.8204 | 0.7467 | 0.753 | 14.1199 | 6 | 6.0029
22 |  |  | 1.8191 |  |  |  | 1.8209 |  |  |  |  | 0.7487 |  |  |  | 0.7524 |  |  |  | 14.08 |  |  |  | 5.9973 |  |  |  | 6.0018 |  |  |  | 0 |  |  |  |  | 0 |  |  |  | 1.8191 | 1.8209 | 0.7487 | 0.7524 | 14.08 | 5.9973 | 6.0018
23 |  |  | 1.8271 |  |  |  | 1.8181 |  |  |  |  | 0.7484 |  |  |  | 0.7512 |  |  |  | 14.0801 |  |  |  | 5.9994 |  |  |  | 6.0022 |  |  |  | 0 |  |  |  |  | 0 |  |  |  | 1.8271 | 1.8181 | 0.7484 | 0.7512 | 14.0801 | 5.9994 | 6.0022
24 |  |  | 1.8195 |  |  |  | 1.8192 |  |  |  |  | 0.7488 |  |  |  | 0.751 |  |  |  | 14.0744 |  |  |  | 6.0017 |  |  |  | 6.002 |  |  |  | 0 |  |  |  |  | 0 |  |  |  | 1.8195 | 1.8192 | 0.7488 | 0.751 | 14.0744 | 6.0017 | 6.002
25 |  |  | 1.8206 |  |  |  | 1.8195 |  |  |  |  | 0.7488 |  |  |  | 0.7527 |  |  |  | 14.0748 |  |  |  | 5.9995 |  |  |  | 6.0022 |  |  |  | 0 |  |  |  |  | 0 |  |  |  | 1.8206 | 1.8195 | 0.7488 | 0.7527 | 14.0748 | 5.9995 | 6.0022
26 |  |  | 1.8168 |  |  |  | 1.8216 |  |  |  |  | 0.7489 |  |  |  | 0.7491 |  |  |  | 14.107 |  |  |  | 6.0002 |  |  |  | 6.0029 |  |  |  | 0 |  |  |  |  | 0 |  |  |  | 1.8168 | 1.8216 | 0.7489 | 0.7491 | 14.107 | 6.0002 | 6.0029
27 |  |  | 1.8197 |  |  |  | 1.8202 |  |  |  |  | 0.7482 |  |  |  | 0.7516 |  |  |  | 14.1025 |  |  |  | 5.9982 |  |  |  | 6.0018 |  |  |  | 0 |  |  |  |  | 0 |  |  |  | 1.8197 | 1.8202 | 0.7482 | 0.7516 | 14.1025 | 5.9982 | 6.0018
28 |  |  | 1.8205 |  |  |  | 1.8217 |  |  |  |  | 0.7487 |  |  |  | 0.7517 |  |  |  | 14.0969 |  |  |  | 5.9988 |  |  |  | 6.0018 |  |  |  | 0 |  |  |  |  | 0 |  |  |  | 1.8205 | 1.8217 | 0.7487 | 0.7517 | 14.0969 | 5.9988 | 6.0018
29 |  |  | 1.8186 |  |  |  | 1.8196 |  |  |  |  | 0.7477 |  |  |  | 0.7514 |  |  |  | 14.1063 |  |  |  | 5.9981 |  |  |  | 6.0025 |  |  |  | 0 |  |  |  |  | 0 |  |  |  | 1.8186 | 1.8196 | 0.7477 | 0.7514 | 14.1063 | 5.9981 | 6.0025
30 |  |  | 1.817 |  |  |  | 1.8202 |  |  |  |  | 0.7479 |  |  |  | 0.7497 |  |  |  | 14.0882 |  |  |  | 6.0009 |  |  |  | 6.0028 |  |  |  | 0 |  |  |  |  | 0 |  |  |  | 1.817 | 1.8202 | 0.7479 | 0.7497 | 14.0882 | 6.0009 | 6.0028
ｘ | 1.81932 |  |  |  | 1.820087 |  |  |  | 0.74822 |  |  |  |  | 0.7514067 |  |  |  | 14.08846 |  |  |  | 5.99917 |  |  |  | 6.001963 |  |  |  | 0 |  |  |  | 0 | [6 empty] | 1.8192 | 1.8194 | 0.7484 | 0.7515 | 14.0764 | 6.0002 | 6.0023
MAX | 1.8271 |  |  |  | 1.8218 |  |  |  | 0.7507 |  |  |  |  | 0.7531 |  |  |  | 14.1485 |  |  |  | 6.0017 |  |  |  | 6.0029 |  |  |  | 0 |  |  |  | 0 | [6 empty] | 1.8191 | 1.8191 | 0.7497 | 0.7497 | 14.1194 | 5.9988 | 6.0022
MIN | 1.8168 |  |  |  | 1.8181 |  |  |  | 0.7467 |  |  |  |  | 0.7491 |  |  |  | 14.0523 |  |  |  | 5.9973 |  |  |  | 6.0004 |  |  |  | 0 |  |  |  | 0
R | 0.0103 |  |  |  | 0.0037 |  |  |  | 0.004 |  |  |  |  | 0.004 |  |  |  | 0.0962 |  |  |  | 0.0044 |  |  |  | 0.0025 |  |  |  | 0 |  |  |  | 0
σ | 0.00186407 |  |  |  | 0.001079187 |  |  |  | 0.0009621814 |  |  |  |  | 0.00106704 |  |  |  | 0.02089896 |  |  |  | 0.001047871 |  |  |  | 0.0006261449 |  |  |  | 0 |  |  |  | 0
Cp | 8.941007 |  |  |  | 15.44373 |  |  |  | 17.32175 |  |  |  |  | 15.61953 |  |  |  | 1.594976 |  |  |  | 31.81052 |  |  |  | 53.23581 |  |  |  | #DIV/0! |  |  |  | #DIV/0!
Cpk | 8.819409 |  |  |  | 15.41696 |  |  |  | 16.7051 |  |  |  |  | 15.1801 |  |  |  | 1.30049 |  |  |  | 31.54649 |  |  |  | 52.19062 |  |  |  | #DIV/0! |  |  |  | #DIV/0!
判定 | 工程能力は満足している |  |  |  | 工程能力は満足している |  |  |  | 工程能力は満足している |  |  |  |  | 工程能力は満足している |  |  |  | 工程能力は不足している |  |  |  | 工程能力は満足している |  |  |  | 工程能力は満足している |  |  |  | #DIV/0! |  |  |  | #DIV/0!
量産時 | IM |  |  |  | IM |  |  |  | IM |  |  |  |  | IM |  |  |  | IM |  |  |  | IM |  |  |  | IM |  |  |  | IM |  |  |  | IM
| 5pcs/Lot (Xbar) |  |  |  | 5pcs/Lot (Xbar) |  |  |  | 5pcs/Lot (Xbar) |  |  |  |  | 5pcs/Lot (Xbar) |  |  |  | 5pcs/Lot (Xbar) |  |  |  | 5pcs/Lot (Xbar) |  |  |  | 5pcs/Lot (Xbar) |  |  |  | 5pcs/Lot (Xbar) |  |  |  | 5pcs/Lot (Xbar)
[36 empty] | 承認 |  |  | 作成
アイン
片公差工程能力計算式
Cpk＝(USL-μ)/(3×σ)
USL：規格0.05
μ ：平均値
σ ：標準偏差