## PFMEA_キャリア Rev4_特別審査後
ＦＭＥＡ □設計 ■プロセス
組織名 |  |  |  | ミツイ精密株式会社 | [20 empty] | ＦＭＥＡレベル |  | ＤＦＭＥＡ（設計ＦＭＥＡ) | [16 empty] | Ｈ
サイト名 |  |  |  | 温水工場 | [22 empty] | □システム □サブシステム □部品 | [16 empty] | Ｍ
品名（コードNo.） |  |  |  | キャリア（NT2394-P55-00） | [22 empty] | ＰＦＭＥＡ（プロセスＦＭＥＡ) | [16 empty] | Ｌ
■プロセス □サブプロセス □要素プロセス
[25 empty] | ＦＭＥＡ番号 |  | ＰＦＭＥＡ |  |  |  | : | HH-5155
[25 empty] | 作成/照査/承認部門 |  | 承認 |  |  | 照査 | [10 empty] | 作成
車のモデル |  |  |  | MHV | [22 empty] | 品証 |  |  | 営業 |  |  |  | 技術 | 製造 |  | 管理 |  | 品証 |  | 品証
ＦＭＥＡチーム |  |  |  | 設計 中渡瀬、金型 平岡、製造 小山 小池、営業 兵庫、管理部 早坂 二見、生技 前田、品質保証 平野、鈴木 | [22 empty] | 平野 |  |  | 兵庫 |  |  |  | 中渡瀬 | 小山 |  | 二見 |  | 鈴木 |  | 石井
完了期限 | [14 empty] | 作成者 |  |  | 品質保証部 鈴木康弘
[15 empty] | 作成日 |  |  | (初版) |  | 2020-06-22 | [7 empty] | (改訂版) |  |  |  |  | Rev.4 |  | 2024-07-25
No. |  | ＤＦＭＥＡ |  |  | 要求事項 | 故障モード | 故障影響 | 厳しさＳ | (分類) 特殊特性 | 故障原因 |  | 現在の管理方法 | [8 empty] | 危険度 ＲＰＮ S×O×D |  | (AP) 優先度 アクション | 改善処置計画 |  | 責任者 /予定日 |  |  | 処置後の評価
|  | 品目・機能 | [26 empty] | 改善処置 | [5 empty] | 処置後の評価
|  | ＰＦＭＥＡ | [9 empty] | 予防 |  |  | 発生頻度(Ｏ) | 検出 |  |  | 検出難易度(Ｄ) | [15 empty] | Ｓ | Ｏ |  | Ｄ |  | ＲＰＮ |  | ＡＰ
工程・作業
1 |  | 材料受入 |  |  | 材料：SILVERLEN PP AY564 黒 P-9753 | 材料違い | 色違い不良 | 8 |  | ピッキングミス |  | 納品書、現品、発注書の照合 |  |  | 2 | 目視 |  |  | 4 |  | 64 |  | Ｌ | [19 empty] | Ｈ
Ｍ
[6 empty] | 梱包袋破れ | 異物混入 | 8 |  | 確認不足 |  | 受入検査 |  |  | 3 | 目視 |  |  | 1 |  | 24 |  | Ｌ | [19 empty] | Ｌ
2 |  | 成形準備 |  |  | 正規の金型 セット | 異なる金型のセット | 別製品の製作 | 8 |  | 確認不足 |  | 作業指示書、図面、 仕打ち品の照合 |  |  | 3 | 目視確認 |  |  | 1 |  | 24 |  | Ｌ
[5 empty] | 正規の材料出庫 | 材料間違え | 生産不可能 | 8 |  | 確認不足 |  | 色カード 入庫日、LOT No.確認 |  |  | 2 | 目視確認 |  |  | 8 |  | 128 |  | Ｍ | バーコードシステムの確立 |  | 管理/ |  |  | バーコードシステム運用 | [5 empty] | 8 | 2 |  | 3 |  | 48 |  | Ｌ
[5 empty] | 先入先出 | 先入先出間違え | 性能不良 | [18 empty] | '24年6月末
3 |  | 条件設定 |  |  | 捨てショットを実施 | 不良品（捨てショット品）の混入 | 組立不可能、 外観異常 | 8 |  | 良品コンテナに捨てショット品が混入 |  | 捨てショット作業時は、赤箱を準備し、全ての成形品を赤箱に入れる |  |  | 3 | 目視確認 |  |  | 1 |  | 24 |  | Ｌ
4 |  | セットアップ検査 |  |  | 良品・不良品の検査 | 確認不足 | 不具合品の流出 | 4 |  | 検査員力量不足 |  | MSA実施 （クロスタブ法） |  |  | 1 | 目視確認 |  |  | 8 |  | 32 |  | Ｌ
キャリア毎
[5 empty] | 規定箇所の測定 | 寸法異常 | お客様工程組立不可能 | 8 | ＊ | 測定者力量不足 |  | MSA実施（GageR&R） |  |  | 1 | 目視確認 |  |  | 8 |  | 64 |  | Ｌ
[8 empty] | 8 |  | ショートショット |  | 表面温度計による金型測定 |  |  | 1 | 目視確認 |  |  | 1 |  | 8 |  | Ｌ
各種成形条件の範囲を安全な範囲で設定
[8 empty] | 8 |  | 測定機故障 |  | マスターブロックを使用しての日常点検の実施 |  |  | 1 | 始業点検 |  |  | 1 |  | 8 |  | Ｌ
[8 empty] | 8 |  | 誤った測定機での 測定 |  | 自動測定プログラムが無い為、測定不可 |  |  | 1 | 始業点検 |  |  | 1 |  | 8 |  | Ｌ
[8 empty] | 8 |  | 自動測定プログラム選択ミス |  | 誤ったプログラムでは測定開始不可 |  |  | 1 | 始業点検 |  |  | 1 |  | 8 |  | Ｌ
5 |  | 成形 |  |  | 成形条件 | ショートショット | バスバー組付け不可 等 | 8 |  | ①成形機のヒーターの断線により材料温度が管理範囲以下 ②クッション位置バラつき ③射出圧力が低く樹脂が十分に流れない ④金型温度が低く樹脂の固化が速く起こり十分に流れない ⑤射出速度が遅くキャビティーの先端に樹脂が行き着く前に固化が起こる |  | ①温度が範囲以下になった場合、警報が鳴る ①表面温度計による実温測定実施。 ②クッション位置の範囲を安全な範囲で設定 ③④⑤成形条件の圧力/温度/速度を安全な範囲で設定 |  |  | 1 | 目視確認 |  |  | 8 |  | 64 |  | Ｌ
[6 empty] | 金型摩耗 | バリ | 8 |  | 長期使用 |  | 定期メンテナンス |  |  | 3 | 目視確認 |  |  | 1 |  | 24 |  | Ｌ
[6 empty] | 成形温度が管理範囲以上 |  | 8 |  | 成形機温度センサー故障 |  | 表面温度計による実温測定実施 |  |  | 1 | 目視確認 |  |  | 3 |  | 24 |  | Ｌ
[8 empty] | 8 |  | 温度設定ミス |  | 温度が範囲以上になった場合自動停止 |  |  | 1 | 目視確認 |  |  | 3 |  | 24 |  | Ｌ
[6 empty] | 変形 | 組立不能 | 8 |  | 成形機からのバラ落とし |  | コンテナに製品を並べて保管 |  |  | 1 | 目視確認 |  |  | 8 |  | 64 |  | Ｌ
[6 empty] | ヤケ | 外観不良 | 8 |  | ガス抜きが悪くてガスの圧縮熱で樹脂が焼ける |  | 適切な位置、サイズでエアベント設置 |  |  | 1 | 目視確認 |  |  | 8 |  | 64 |  | Ｌ
No. |  | ＤＦＭＥＡ |  |  | 要求事項 | 故障モード | 故障影響 | 厳しさＳ | (分類) 特殊特性 | 故障原因 |  | 現在の管理方法 | [8 empty] | 危険度 ＲＰＮ S×O×D |  | (AP) 優先度 アクション | 改善処置計画 |  | 責任者 /予定日 |  |  | 改善処置結果
|  | 品目・機能 | [26 empty] | 改善処置 | [5 empty] | 処置後の評価
|  | ＰＦＭＥＡ | [9 empty] | 予防 |  |  | 発生頻度(Ｏ) | 検出 |  |  | 検出難易度(Ｄ) | [15 empty] | Ｓ | Ｏ |  | Ｄ |  | ＲＰＮ |  | ＡＰ
工程・作業
5 |  | 成形 |  |  | 成形条件 | 部品排出できない | 組立不能 | 8 |  | 突き出し量不適切 |  | 突き出し量調整 |  |  | 1 | 目視確認 |  |  | 8 |  | 64 |  | Ｌ
[6 empty] | ダブルスタンピング | 組立不能 | 8 |  | エジェクタピン破損 |  | 寿命管理 |  |  | 1 | 目視確認 |  |  | 8 |  | 64 |  | Ｌ
6 |  | インターバル検査 |  |  | 良品・不良品の検査 | 確認不足 | 不具合品の流出 | 4 |  | 検査員力量不足 |  | MSA実施 |  |  | 1 | 目視確認 |  |  | 1 |  | 4 |  | Ｌ
（クロスタブ法）
7 |  | 自主検査 |  |  | 良品・不良品の検査 | 確認不足 | 不具合品の流出 | 4 |  | 検査員力量不足 |  | MSA実施 |  |  | 1 | 目視確認 |  |  | 1 |  | 4 |  | Ｌ
（クロスタブ法）
8 |  | 組込み |  |  | 治具を使った 組立 | キャリア誤組付け | 使用できない | 8 |  | 確認不足 |  | 適切な組合せ寸法で位置設定 |  |  | 1 | 目視確認 |  |  | 1 |  | 8 |  | Ｌ
[6 empty] | 組付け時の力のかけすぎ | キャリア変形 | 8 |  | 組付け時の力の掛け過ぎ |  | 過剰な力が加わると自動で停止する電気的システムあり |  |  | 1 | 目視確認 |  |  | 1 |  | 8 |  | Ｌ
[6 empty] | 寸法大きい | ロックが外れる | 8 |  | 押し込み不足 |  | 電気システムで押し込み位置を制御している |  |  | 1 | 目視確認 |  |  | 7 |  | 56 |  | Ｌ
[6 empty] | 金属粉発生 | 電気ショート等 | 8 |  | 清掃不足による金属粉の堆積 |  | 始業時の治具の清掃 |  |  | 1 | 始業点検 |  |  | 7 |  | 56 |  | Ｌ
9 |  | 外観検査 |  |  | 良品・不良品の検査 | 不良品の流出 | お客様工程組立不可能 | 4 |  | 検査員力量不足 |  | MSA実施 （クロスタブ法） |  |  | 1 | 目視確認 |  |  | 1 |  | 4 |  | Ｌ
[7 empty] | お客様工程組立不可能 | 4 |  | 不良品混入 |  | 不良品は赤箱に入れる（再利用不可とする） |  |  | 1 | 目視確認 |  |  | 1 |  | 4 |  | Ｌ
10 |  | 出荷検査 |  |  | 良品・不良品の検査 | 確認不足 | 不具合品の流出 | 4 |  | 検査員力量不足 |  | MSA実施（クロスタブ法） |  |  | 1 | 目視確認 |  |  | 8 |  | 32 |  | Ｌ
組立品
[5 empty] | 規定箇所の測定 | 寸法異常 | お客様工程組立不可能 | 8 | ＊ | 測定者力量不足 |  | MSA実施（GageR&R） |  |  | 1 | 目視確認 |  |  | 8 |  | 64 |  | Ｌ
[8 empty] | 8 |  | ショートショット |  | 表面温度計による金型測定 |  |  | 1 | 目視確認 |  |  | 1 |  | 8 |  | Ｌ
各種成形条件の範囲を安全な範囲で設定
[8 empty] | 8 |  | 測定機故障 |  | マスターブロックを使用しての日常点検の実施 |  |  | 1 | 始業点検 |  |  | 1 |  | 8 |  | Ｌ
[8 empty] | 8 |  | 誤った測定機での 測定 |  | 自動測定プログラムが無い為、測定不可 |  |  | 1 | 始業点検 |  |  | 1 |  | 8 |  | Ｌ
[8 empty] | 8 |  | 自動測定プログラム選択ミス |  | 誤ったプログラムでは測定開始不可 |  |  | 1 | 始業点検 |  |  | 1 |  | 8 |  | Ｌ
11 |  | 計量 |  |  | 過不足確認 | 目視 | 数の過不足 | 6 |  | 確認不足 |  | マスターを用意し比較する等を検討 |  |  | 1 | 目視確認 |  |  | 8 |  | 48 |  | Ｌ
12 |  | 梱包 |  |  | 規定の数量を入れる | 員数過不足 | お客様工程 組立不可能 | 2 |  | 確認不足 |  | 梱包前の数量の確認 |  |  | 2 | 目視確認 |  |  | 8 |  | 32 |  | Ｌ
[5 empty] | 梱包箱にラベルを貼る | ラベル間違え | お客様工程 組立不可能 | 4 |  | 複数品種同時梱包、作業場の清掃不足 |  | 梱包作業は1種類のみ実施 |  |  | 2 | 目視確認 |  |  | 8 |  | 64 |  | Ｌ
[6 empty] | ラベル無し | お客様工程 投入不可能 | 2 |  | 貼り忘れ |  | 梱包状態の確認 |  |  | 2 | 目視確認 |  |  | 4 |  | 16 |  | Ｌ
13 |  | 引き渡し |  |  | 梱包状態の確認 | ラベル無し | お客様工程 組立不可能 | 2 |  | 現品カードの欠落 |  | 梱包状態の確認 |  |  | 1 | 目視確認 |  |  | 2 |  | 4 |  | Ｌ
荷崩れ
BOX破損
| 【更新履歴】 | [19 empty] | 【備考欄】
| 版数 |  | 更新年月日 |  | 更新内容 | [5 empty] | 営業 |  | 技術 | 製造 | 管理 |  | 品証 | 品証 |  |  |  | △4 6/27 バーコードシステムの確認・検証実施。
| △1 |  | 2023-12-16 |  | 図面改訂に伴う品番変更・訂正、文言修正 など | [12 empty] | 鈴木 |  |  |  | △4 7/10 OK/NGサンプルの検証・有効性確認。 ＊改善結果記入。
| △2 |  | 2024-02-27 |  | フォーム変更、見直し、誤記訂正 等 | [12 empty] | 石井
| △3 |  | 2024-05-08 |  | 修正、誤記訂正、1.材料受入のバーコードシステム 処置後の評価欄 削除 | [12 empty] | 鈴木
| △4 |  | 2024-07-25 |  | フォーム変更、誤記訂正、バーコード改善処置評価記入 | [5 empty] | 兵庫 |  | 中渡瀬 | 小山 | 二見 |  | 鈴木 | 石井
△5
R
R
R
R
3
3
3
3
4
4
4
4