## 部品ｻﾝﾌﾟﾙ検査依頼票
日本メクトロン株式会社 後工程製造部 御中 TO:NIPPON MEKTORON, LTD. Back End Process production Dept.
製 品 サ ン プ ル 検 査 依 頼 票 A product sample inspection request vote
品 番 Product Code No. |  | NY0689-P01 |  |  | 発行日 ： Date | 2021年 7月 22日
納入メーカー名 ： Supplier
材料コードMaterial Code No. |  | PU06QA |  |  | ミツイ精密㈱
材 質 Material |  | PP+PE |  |  | 判定：Judgment | 担当：Inspector | 承認：Approved by
合格
個 取 りCav.Size |  | 2/2
注文 | 1.新規 2.設変 3.増面( ） 4.その他（ ）
Order | 1.New 2.Changed a design 3.Increase mold(Mold № ） 4.Others（ ）
加工方法 | 1.型新造 2.型改造 3.型修理 4.ワイヤーカット 5.ＮＣ 6.プレス
7.ルーター 8.エッチング 9.レーザー 10.その他（ ）
Processing method | 1.New mold 2.Model reconstruction 3.Repair of a model 4.Wire cut
5.ＮＣ 6.Press 7.Router 8.Etching 9.Laser 10.Otsers（ ）
備考 ： Remarks
| 材料 № |  | 32042010
住友化学 AY564 白
日本メクトロン株式会社 後工程製造部 御中 TO:NIPPON MEKTORON, LTD. Back End Process production Dept. |  |  |  | 備考 ： Remarks
判定：Judgment
TT02-A01/01

## 測定データ CAV1
成形条件
|  | 射出速度 | 90 | [5 empty] | 検 査 成 績 書
|  | 一次保圧 | 50 | [22 empty] | 検査日 : | 2021-07-19
|  | 保圧時間 | 0.5 | [22 empty] | DATE : | 2021-07-19
|  | 冷却時間 | 25 | [5 empty] | Inspection Form
Ｍ／Ｐ／Ｎ Product Code No.： |  |  | NY0689-P01 | [21 empty] | メーカー名： |  | ミツイ精密㈱
材料コード Material Code No.： |  |  | PU06QA | [21 empty] | Suppliear ： |  | MITSUI SEIMITSU CO.,LTD
【CAV 1】 |  |  |  |  | ＊ |  |  | ＊ |  |  | ＊ | [6 empty] | ＊
測定項目 ITEM |  | 1 | 2 | 3 | 4 | 5-1 | 5-2 | 6 | 7 | 8 | 9 | 10 | 11 | 12-1 | 12-2 | 13-1 | 13-2 | 14 | 15-1 | 15-2 | 15-3 | 15-4 | 15-5 | 15-6 | 15-7 | 15-8 | 15-9 | 15-10 | 15-11
測定器具 Measure |  | S | S | S | S | S | S | S | S | S | S | S | S | S | S | S | S | S | S | S | S | S | S | S | S | S | S | S | S
基準値 DIMENSION |  | 11.15 | 11 | 5 | 2.5 | 22.65 | 22.65 | 13.65 | 1.15 | 11 | 2.5 | 176 | 10 | 4 | 4 | 4.68 | 4.68 | 1.5 | 1 | 1 | 1 | 1 | 1 | 1 | 1 | 1 | 1 | 1 | 1
公差 Tolerance | ＋ | 0.17 | 0.17 | 0.12 | 0.1 | 0.24 | 0.24 | 0.2 | 0.11 | 0.17 | 0.1 | 0.5 | 0.14 | 0.12 | 0.12 | 0.12 | 0.12 | 0 | 0.1 | 0.1 | 0.1 | 0.1 | 0.1 | 0.1 | 0.1 | 0.1 | 0.1 | 0.1 | 0.1
| － | -0.17 | -0.17 | -0.12 | -0.1 | -0.24 | -0.24 | -0.2 | -0.11 | -0.17 | -0.1 | -0.5 | -0.14 | -0.12 | -0.12 | -0.12 | -0.12 | -1.5 | -0.1 | -0.1 | -0.1 | -0.1 | -0.1 | -0.1 | -0.1 | -0.1 | -0.1 | -0.1 | -0.1
センター値 |  | 11.15 | 11 | 5 | 2.5 | 22.65 | 22.65 | 13.65 | 1.15 | 11 | 2.5 | 176 | 10 | 4 | 4 | 4.68 | 4.68 | 0.75 | 1 | 1 | 1 | 1 | 1 | 1 | 1 | 1 | 1 | 1 | 1
Ｃａｖｔｙ№１ | メーカー | 11.1226 | 10.9978 | 5.0528 | 2.4878 | 22.5867 | 22.5662 | 13.5547 | 1.1475 | 10.9826 | 2.4613 | 175.7317 | 10.0901 | 4.0358 | 3.9815 | 4.6298 | 4.6371 | 0.7934 | 0.9574 | 0.9383 | 0.9476 | 0.9431 | 0.9437 | 0.949 | 0.9344 | 0.9414 | 0.95 | 0.9488 | 0.9459
Ｃａｖｔｙ№2 | メーカー | 11.1092 | 10.9934 | 5.0474 | 2.4839 | 22.5702 | 22.5486 | 13.5474 | 1.1427 | 10.969 | 2.4563 | 175.6054 | 10.0867 | 4.0318 | 3.9832 | 4.6225 | 4.6303 | 0.8287 | 0.9537 | 0.9404 | 0.9455 | 0.9452 | 0.9364 | 0.9415 | 0.9398 | 0.9319 | 0.9479 | 0.945 | 0.9461
Ｃａｖｔｙ№3 | メーカー | 11.1128 | 10.9908 | 5.0484 | 2.4846 | 22.5732 | 22.549 | 13.548 | 1.1444 | 10.9676 | 2.4573 | 175.6117 | 10.0837 | 4.0302 | 3.9827 | 4.623 | 4.6319 | 0.8485 | 0.9537 | 0.9407 | 0.9508 | 0.9453 | 0.9394 | 0.9433 | 0.9424 | 0.9422 | 0.9514 | 0.9395 | 0.946
Ｃａｖｔｙ№4 | メーカー | 11.1125 | 10.9907 | 5.0471 | 2.4816 | 22.5693 | 22.5494 | 13.5484 | 1.142 | 10.9683 | 2.4583 | 175.6064 | 10.0845 | 4.0311 | 3.9837 | 4.6225 | 4.6331 | 0.7504 | 0.9556 | 0.9365 | 0.9439 | 0.9471 | 0.9438 | 0.9452 | 0.942 | 0.9361 | 0.9459 | 0.949 | 0.9419
Ｃａｖｔｙ№5 | メーカー | 11.1126 | 10.9868 | 5.0445 | 2.4829 | 22.5732 | 22.5507 | 13.5504 | 1.1436 | 10.9667 | 2.4564 | 175.6079 | 10.0825 | 4.0287 | 3.9828 | 4.6239 | 4.633 | 0.798 | 0.9496 | 0.9415 | 0.9453 | 0.9499 | 0.9432 | 0.9437 | 0.9394 | 0.9391 | 0.9473 | 0.9433 | 0.9449
％tolerance | UPPER | -16.12% | -1.294% | 44% | -12.2% | -26.37% | -34.92% | -47.65% | -2.273% | -10.24% | -38.7% | -53.66% | 64.36% | 29.83% | -13.58% | -41.83% | -35.75% | 13.13% | -42.6% | -58.5% | -49.2% | -50.1% | -56.2% | -51% | -57.6% | -57.8% | -48.6% | -51% | -53.9%
| LOWER | -24% | -7.765% | 37.08% | -18.4% | -33.63% | -42.25% | -51.3% | -7.273% | -19.59% | -43.7% | -78.92% | 58.93% | 23.92% | -15.42% | -47.92% | -41.42% | 0.05333% | -50.4% | -63.5% | -56.1% | -56.9% | -63.6% | -58.5% | -65.6% | -68.1% | -54.1% | -60.5% | -58.1%
Judgment(50％) |  | OK | OK | OK | OK | OK | OK | Measure More | OK | OK | OK | Measure More | Measure More | OK | OK | OK | OK | OK | Measure More | Measure More | Measure More | Measure More | Measure More | Measure More | Measure More | Measure More | Measure More | Measure More | Measure More
| MAX | 11.1226 | 10.9978 | 5.0528 | 2.4878 | 22.5867 | 22.5662 | 13.5547 | 1.1475 | 10.9826 | 2.4613 | 175.7317 | 10.0901 | 4.0358 | 3.9837 | 4.6298 | 4.6371 | 0.8485 | 0.9574 | 0.9415 | 0.9508 | 0.9499 | 0.9438 | 0.949 | 0.9424 | 0.9422 | 0.9514 | 0.949 | 0.9461
| MIN | 11.1092 | 10.9868 | 5.0445 | 2.4816 | 22.5693 | 22.5486 | 13.5474 | 1.142 | 10.9667 | 2.4563 | 175.6054 | 10.0825 | 4.0287 | 3.9815 | 4.6225 | 4.6303 | 0.7504 | 0.9496 | 0.9365 | 0.9439 | 0.9431 | 0.9364 | 0.9415 | 0.9344 | 0.9319 | 0.9459 | 0.9395 | 0.9419
| R | 0.0134 | 0.011 | 0.0083 | 0.0062 | 0.0174 | 0.0176 | 0.0073 | 0.0055 | 0.0159 | 0.005 | 0.1263 | 0.0076 | 0.0071 | 0.0022 | 0.0073 | 0.0068 | 0.0981 | 0.0078 | 0.005 | 0.0069 | 0.0068 | 0.0074 | 0.0075 | 0.008 | 0.0103 | 0.0055 | 0.0095 | 0.0042
| AVE | 11.1139 | 10.9919 | 5.048 | 2.4842 | 22.5745 | 22.5528 | 13.5498 | 1.144 | 10.9708 | 2.4579 | 175.6326 | 10.0855 | 4.0315 | 3.9828 | 4.6243 | 4.6331 | 0.8038 | 0.954 | 0.9395 | 0.9466 | 0.9461 | 0.9413 | 0.9445 | 0.9396 | 0.9381 | 0.9485 | 0.9451 | 0.945
| σn-1 | 0.0051 | 0.0041 | 0.003 | 0.0023 | 0.007 | 0.0075 | 0.003 | 0.0021 | 0.0066 | 0.0021 | 0.0554 | 0.003 | 0.0027 | 0.0008 | 0.0031 | 0.0025 | 0.0375 | 0.0029 | 0.002 | 0.0027 | 0.0025 | 0.0033 | 0.0028 | 0.0032 | 0.0042 | 0.0022 | 0.004 | 0.0018
| Cp | 11.1111 | 13.8211 | 13.3333 | 14.4928 | 11.4286 | 10.6667 | 22.2222 | 17.4603 | 8.5859 | 15.873 | 3.0084 | 15.5556 | 14.8148 | 50 | 12.9032 | 16 | 7.1449 | 11.4943 | 16.6667 | 12.3457 | 13.3333 | 10.101 | 11.9048 | 10.4167 | 7.9365 | 15.1515 | 8.3333 | 18.5185
| Cpk | 8.7516 | 13.1626 | 8 | 12.2029 | 7.8334 | 6.3467 | 11.0889 | 16.5079 | 7.1111 | 9.1905 | 0.7978 | 6.0556 | 10.9259 | 42.8333 | 6.914 | 9.7467 | 7.1449 | 6.2069 | 6.5833 | 5.7531 | 6.1467 | 4.1717 | 5.2976 | 4.125 | 3.0238 | 7.3485 | 3.7583 | 8.3333
| Spec | OK | OK | OK | OK | OK | OK | OK | OK | OK | OK | OK | OK | OK | OK | OK | OK | OK | OK | OK | OK | OK | OK | OK | OK | OK | OK | OK | OK
| ＣＰＫ判定 | OK | OK | OK | OK | OK | OK | OK | OK | OK | OK | NG | OK | OK | OK | OK | OK | OK | OK | OK | OK | OK | OK | OK | OK | OK | OK | OK | OK
測定項目 ITEM |  | 15-12 | 15-13 | 15-14 | 15-15 | 15-16 | 16-1 | 16-2 | 16-3 | 16-4 | 16-5 | 16-6 | 16-7 | 16-8 | 16-9 | 16-10 | 16-11 | 16-12 | 16-13 | 16-14 | 16-15 | 16-16 | 17-1 | 17-2 | 17-3 | 17-4 | 17-5 | 17-6 | 17-7
測定器具 Measure |  | S | S | S | S | S | S | S | S | S | S | S | S | S | S | S | S | S | S | S | S | S | S | S | S | S | S | S | S
基準値 DIMENSION |  | 1 | 1 | 1 | 1 | 1 | 24.95 | 24.95 | 24.95 | 24.95 | 24.95 | 24.95 | 24.95 | 24.95 | 24.95 | 24.95 | 24.95 | 24.95 | 24.95 | 24.95 | 24.95 | 24.95 | 0.2 | 0.2 | 0.2 | 0.2 | 0.2 | 0.2 | 0.2
公差 Tolerance | ＋ | 0.1 | 0.1 | 0.1 | 0.1 | 0.1 | 0.24 | 0.24 | 0.24 | 0.24 | 0.24 | 0.24 | 0.24 | 0.24 | 0.24 | 0.24 | 0.24 | 0.24 | 0.24 | 0.24 | 0.24 | 0.24 | 0.1 | 0.1 | 0.1 | 0.1 | 0.1 | 0.1 | 0.1
| － | -0.1 | -0.1 | -0.1 | -0.1 | -0.1 | -0.24 | -0.24 | -0.24 | -0.24 | -0.24 | -0.24 | -0.24 | -0.24 | -0.24 | -0.24 | -0.24 | -0.24 | -0.24 | -0.24 | -0.24 | -0.24 | -0.1 | -0.1 | -0.1 | -0.1 | -0.1 | -0.1 | -0.1
センター値 |  | 1 | 1 | 1 | 1 | 1 | 24.95 | 24.95 | 24.95 | 24.95 | 24.95 | 24.95 | 24.95 | 24.95 | 24.95 | 24.95 | 24.95 | 24.95 | 24.95 | 24.95 | 24.95 | 24.95 | 0.2 | 0.2 | 0.2 | 0.2 | 0.2 | 0.2 | 0.2
Ｃａｖｔｙ№１ | メーカー | 0.9467 | 0.9369 | 0.9441 | 0.9393 | 0.9382 | 24.7688 | 24.752 | 24.7709 | 24.7848 | 24.7997 | 24.8224 | 24.8701 | 24.9046 | 24.8945 | 24.854 | 24.8262 | 24.8146 | 24.809 | 24.7976 | 24.8146 | 24.8587 | 0.1966 | 0.1985 | 0.1909 | 0.1927 | 0.208 | 0.2042 | 0.2047
Ｃａｖｔｙ№2 | メーカー | 0.9409 | 0.9389 | 0.9404 | 0.9356 | 0.9439 | 24.7863 | 24.7714 | 24.7827 | 24.8003 | 24.8071 | 24.8437 | 24.8723 | 24.9222 | 24.9105 | 24.8746 | 24.8326 | 24.8265 | 24.8075 | 24.7926 | 24.8133 | 24.8633 | 0.1982 | 0.1904 | 0.1943 | 0.1924 | 0.2048 | 0.1983 | 0.1993
Ｃａｖｔｙ№3 | メーカー | 0.9489 | 0.9377 | 0.9386 | 0.9391 | 0.9384 | 24.8055 | 24.7885 | 24.786 | 24.8063 | 24.8312 | 24.8572 | 24.8957 | 24.9286 | 24.9167 | 24.8769 | 24.8483 | 24.8426 | 24.8196 | 24.8141 | 24.826 | 24.8824 | 0.1979 | 0.1847 | 0.1905 | 0.194 | 0.1995 | 0.2035 | 0.2025
Ｃａｖｔｙ№4 | メーカー | 0.9467 | 0.941 | 0.948 | 0.9375 | 0.9343 | 24.8247 | 24.796 | 24.7996 | 24.8172 | 24.8268 | 24.8549 | 24.8854 | 24.9315 | 24.924 | 24.8899 | 24.8646 | 24.8475 | 24.8474 | 24.8359 | 24.8514 | 24.9012 | 0.1906 | 0.185 | 0.1924 | 0.1981 | 0.1963 | 0.2019 | 0.2046
Ｃａｖｔｙ№5 | メーカー | 0.9445 | 0.9395 | 0.9404 | 0.9369 | 0.9406 | 24.8256 | 24.8149 | 24.8093 | 24.8359 | 24.8561 | 24.8794 | 24.9172 | 24.9555 | 24.9462 | 24.9012 | 24.8822 | 24.87 | 24.8531 | 24.8627 | 24.8701 | 24.9079 | 0.1936 | 0.1927 | 0.1981 | 0.1983 | 0.1942 | 0.2042 | 0.1997
％tolerance | UPPER | -51.1% | -59% | -52% | -60.7% | -56.1% | -51.83% | -56.29% | -58.62% | -47.54% | -39.12% | -29.42% | -13.67% | 2.292% | -1.583% | -20.33% | -28.25% | -33.33% | -40.37% | -36.37% | -33.29% | -17.54% | -1.8% | -1.5% | -1.9% | -1.7% | 8% | 4.2% | 4.7%
| LOWER | -59.1% | -63.1% | -61.4% | -64.4% | -65.7% | -75.5% | -82.5% | -74.62% | -68.83% | -62.62% | -53.17% | -33.29% | -18.92% | -23.12% | -40% | -51.58% | -56.42% | -59.37% | -65.58% | -56.96% | -38.04% | -9.4% | -15.3% | -9.5% | -7.6% | -5.8% | -1.7% | -0.7%
Judgment(50％) |  | Measure More | Measure More | Measure More | Measure More | Measure More | Measure More | Measure More | Measure More | Measure More | Measure More | Measure More | OK | OK | OK | OK | Measure More | Measure More | Measure More | Measure More | Measure More | OK | OK | OK | OK | OK | OK | OK | OK
| MAX | 0.9489 | 0.941 | 0.948 | 0.9393 | 0.9439 | 24.8256 | 24.8149 | 24.8093 | 24.8359 | 24.8561 | 24.8794 | 24.9172 | 24.9555 | 24.9462 | 24.9012 | 24.8822 | 24.87 | 24.8531 | 24.8627 | 24.8701 | 24.9079 | 0.1982 | 0.1985 | 0.1981 | 0.1983 | 0.208 | 0.2042 | 0.2047
| MIN | 0.9409 | 0.9369 | 0.9386 | 0.9356 | 0.9343 | 24.7688 | 24.752 | 24.7709 | 24.7848 | 24.7997 | 24.8224 | 24.8701 | 24.9046 | 24.8945 | 24.854 | 24.8262 | 24.8146 | 24.8075 | 24.7926 | 24.8133 | 24.8587 | 0.1906 | 0.1847 | 0.1905 | 0.1924 | 0.1942 | 0.1983 | 0.1993
| R | 0.008 | 0.0041 | 0.0094 | 0.0037 | 0.0096 | 0.0568 | 0.0629 | 0.0384 | 0.0511 | 0.0564 | 0.057 | 0.0471 | 0.0509 | 0.0517 | 0.0472 | 0.056 | 0.0554 | 0.0456 | 0.0701 | 0.0568 | 0.0492 | 0.0076 | 0.0138 | 0.0076 | 0.0059 | 0.0138 | 0.0059 | 0.0054
| AVE | 0.9455 | 0.9388 | 0.9423 | 0.9377 | 0.9391 | 24.8022 | 24.7846 | 24.7897 | 24.8089 | 24.8242 | 24.8515 | 24.8881 | 24.9285 | 24.9184 | 24.8793 | 24.8508 | 24.8402 | 24.8273 | 24.8206 | 24.8351 | 24.8827 | 0.1954 | 0.1903 | 0.1932 | 0.1951 | 0.2006 | 0.2024 | 0.2022
| σn-1 | 0.003 | 0.0016 | 0.0038 | 0.0015 | 0.0035 | 0.0247 | 0.024 | 0.015 | 0.0191 | 0.0222 | 0.0208 | 0.0193 | 0.0184 | 0.019 | 0.0177 | 0.023 | 0.0212 | 0.0215 | 0.029 | 0.0248 | 0.022 | 0.0032 | 0.0058 | 0.0031 | 0.0029 | 0.0058 | 0.0025 | 0.0026
| Cp | 11.1111 | 20.8333 | 8.7719 | 22.2222 | 9.5238 | 3.2389 | 3.3333 | 5.3333 | 4.1885 | 3.6036 | 3.8462 | 4.1451 | 4.3478 | 4.2105 | 4.5198 | 3.4783 | 3.7736 | 3.7209 | 2.7586 | 3.2258 | 3.6364 | 10.4167 | 5.7471 | 10.7527 | 11.4943 | 5.7471 | 13.3333 | 12.8205
| Cpk | 5.0556 | 8.0833 | 3.7105 | 8.3778 | 3.7238 | 1.2443 | 1.0361 | 1.7711 | 1.726 | 1.7147 | 2.2677 | 3.076 | 3.9583 | 3.6561 | 3.1883 | 2.0406 | 2.0472 | 1.8186 | 1.2713 | 1.6814 | 2.6167 | 9.9375 | 5.1896 | 10.0215 | 10.9311 | 5.7126 | 13.0133 | 12.5384
| Spec | OK | OK | OK | OK | OK | OK | OK | OK | OK | OK | OK | OK | OK | OK | OK | OK | OK | OK | OK | OK | OK | OK | OK | OK | OK | OK | OK | OK
| ＣＰＫ判定 | OK | OK | OK | OK | OK | NG | NG | OK | OK | OK | OK | OK | OK | OK | OK | OK | OK | OK | NG | OK | OK | OK | OK | OK | OK | OK | OK | OK
検 査 成 績 書
[26 empty] | 検査日 : | 2021-07-19
[26 empty] | DATE : | 2021-07-19
Inspection Form
Ｍ／Ｐ／Ｎ Product Code No.： |  |  | NY0689-P01 | [21 empty] | メーカー名： |  | ミツイ精密㈱
材料コード Material Code No.： |  |  | PU06QA | [21 empty] | Suppliear ： |  | MITSUI SEIMITSU CO.,LTD
[20 empty] | ＊ | ＊ | ＊
測定項目 ITEM |  | 17-8 | 17-9 | 17-10 | 17-11 | 17-12 | 17-13 | 17-14 | 17-15 | 17-16 | 18左 | 18中 | 18右 | 19左 | 19中 | 19右 | 20左 | 20中 | 20右 | 21 | 22 | 23 | 24左 | 24右 | 25 | 26
測定器具 Measure |  | S | S | S | S | S | S | S | S | S | S | S | S | S | S | S | S | S | S | S | S | S | S | S | S | S
基準値 DIMENSION |  | 0.2 | 0.2 | 0.2 | 0.2 | 0.2 | 0.2 | 0.2 | 0.2 | 0.2 | 9 | 9 | 9 | 1 | 1 | 1 | 28.45 | 28.45 | 28.45 | 2.5 | 13.65 | 2.5 | 1.5 | 1.5 | 2 | 1
公差 Tolerance | ＋ | 0.1 | 0.1 | 0.1 | 0.1 | 0.1 | 0.1 | 0.1 | 0.1 | 0.1 | 0.5 | 0.5 | 0.5 | 0.1 | 0.1 | 0.1 | 0.5 | 0.5 | 0.5 | 0.1 | 0.2 | 0.1 | 0.11 | 0.11 | 0.11 | 0.1
| － | -0.1 | -0.1 | -0.1 | -0.1 | -0.1 | -0.1 | -0.1 | -0.1 | -0.1 | -0.5 | -0.5 | -0.5 | -0.1 | -0.1 | -0.1 | -0.5 | -0.5 | -0.5 | -0.1 | -0.2 | -0.1 | -0.11 | -0.11 | -0.11 | -0.1
センター値 |  | 0.2 | 0.2 | 0.2 | 0.2 | 0.2 | 0.2 | 0.2 | 0.2 | 0.2 | 9 | 9 | 9 | 1 | 1 | 1 | 28.45 | 28.45 | 28.45 | 2.5 | 13.65 | 2.5 | 1.5 | 1.5 | 2 | 1
Ｃａｖｔｙ№１ | メーカー | 0.2009 | 0.2032 | 0.2074 | 0.2004 | 0.1927 | 0.1947 | 0.1985 | 0.1928 | 0.2061 | 8.9342 | 8.874 | 8.8128 | 1.0204 | 1.032 | 1.0214 | 28.253 | 28.3657 | 28.3957 | 2.4627 | 13.5782 | 2.4591 | 1.6077 | 1.5977 | 1.9844 | 0.972
Ｃａｖｔｙ№2 | メーカー | 0.199 | 0.2065 | 0.2025 | 0.1983 | 0.2004 | 0.1964 | 0.2001 | 0.2022 | 0.1987 | 8.9302 | 8.8576 | 8.7824 | 1.0147 | 1.0328 | 1.0184 | 28.2647 | 28.3813 | 28.3965 | 2.4622 | 13.5684 | 2.4568 | 1.6083 | 1.5945 | 1.9772 | 0.9735
Ｃａｖｔｙ№3 | メーカー | 0.2041 | 0.2046 | 0.2085 | 0.202 | 0.1997 | 0.1997 | 0.1979 | 0.2016 | 0.2027 | 8.9004 | 8.8698 | 8.8257 | 1.0229 | 1.0291 | 1.021 | 28.2766 | 28.3876 | 28.4135 | 2.4618 | 13.5693 | 2.4559 | 1.6077 | 1.5953 | 1.9795 | 0.973
Ｃａｖｔｙ№4 | メーカー | 0.2124 | 0.2118 | 0.2058 | 0.1965 | 0.2023 | 0.1905 | 0.2021 | 0.1983 | 0.1986 | 8.9095 | 8.8635 | 8.7938 | 1.0171 | 1.0361 | 1.0198 | 28.286 | 28.3928 | 28.427 | 2.4619 | 13.5692 | 2.4565 | 1.6073 | 1.5953 | 1.9774 | 0.9765
Ｃａｖｔｙ№5 | メーカー | 0.2034 | 0.2024 | 0.2155 | 0.1961 | 0.1961 | 0.2012 | 0.1959 | 0.1932 | 0.2098 | 8.912 | 8.8663 | 8.7989 | 1.0252 | 1.0352 | 1.0207 | 28.3045 | 28.4123 | 28.4369 | 2.4616 | 13.5709 | 2.4557 | 1.608 | 1.5957 | 1.9795 | 0.9745
％tolerance | UPPER | 12.4% | 11.8% | 15.5% | 2% | 2.3% | 1.2% | 2.1% | 2.2% | 9.8% | -13.16% | -25.2% | -34.86% | 25.2% | 36.1% | 21.4% | -29.1% | -7.54% | -2.62% | -37.3% | -35.9% | -40.9% | 98.45% | 88.82% | -14.18% | -23.5%
| LOWER | -1% | 2.4% | 2.5% | -3.9% | -7.3% | -9.5% | -4.1% | -7.2% | -1.4% | -19.92% | -28.48% | -43.52% | 14.7% | 29.1% | 18.4% | -39.4% | -16.86% | -10.86% | -38.4% | -40.8% | -44.3% | 97.55% | 85.91% | -20.73% | -28%
Judgment(50％) |  | OK | OK | OK | OK | OK | OK | OK | OK | OK | OK | OK | OK | OK | OK | OK | OK | OK | OK | OK | OK | OK | Measure More | Measure More | OK | OK
| MAX | 0.2124 | 0.2118 | 0.2155 | 0.202 | 0.2023 | 0.2012 | 0.2021 | 0.2022 | 0.2098 | 8.9342 | 8.874 | 8.8257 | 1.0252 | 1.0361 | 1.0214 | 28.3045 | 28.4123 | 28.4369 | 2.4627 | 13.5782 | 2.4591 | 1.6083 | 1.5977 | 1.9844 | 0.9765
| MIN | 0.199 | 0.2024 | 0.2025 | 0.1961 | 0.1927 | 0.1905 | 0.1959 | 0.1928 | 0.1986 | 8.9004 | 8.8576 | 8.7824 | 1.0147 | 1.0291 | 1.0184 | 28.253 | 28.3657 | 28.3957 | 2.4616 | 13.5684 | 2.4557 | 1.6073 | 1.5945 | 1.9772 | 0.972
| R | 0.0134 | 0.0094 | 0.013 | 0.0059 | 0.0096 | 0.0107 | 0.0062 | 0.0094 | 0.0112 | 0.0338 | 0.0164 | 0.0433 | 0.0105 | 0.007 | 0.003 | 0.0515 | 0.0466 | 0.0412 | 0.0011 | 0.0098 | 0.0034 | 0.001 | 0.0032 | 0.0072 | 0.0045
| AVE | 0.204 | 0.2057 | 0.2079 | 0.1987 | 0.1982 | 0.1965 | 0.1989 | 0.1976 | 0.2032 | 8.9173 | 8.8662 | 8.8027 | 1.0201 | 1.033 | 1.0203 | 28.277 | 28.3879 | 28.4139 | 2.462 | 13.5712 | 2.4568 | 1.6078 | 1.5957 | 1.9796 | 0.9739
| σn-1 | 0.0051 | 0.0037 | 0.0048 | 0.0025 | 0.0038 | 0.0042 | 0.0023 | 0.0045 | 0.0048 | 0.0144 | 0.0062 | 0.0169 | 0.0042 | 0.0028 | 0.0012 | 0.0198 | 0.017 | 0.0183 | 0.0004 | 0.004 | 0.0014 | 0.0004 | 0.0012 | 0.0029 | 0.0017
| Cp | 6.5359 | 9.009 | 6.9444 | 13.3333 | 8.7719 | 7.9365 | 14.4928 | 7.4074 | 6.9444 | 11.5741 | 26.8817 | 9.8619 | 7.9365 | 11.9048 | 27.7778 | 8.4175 | 9.8039 | 9.1075 | 83.3333 | 16.6667 | 23.8095 | 91.6667 | 30.5556 | 12.6437 | 19.6078
| Cpk | 6.2745 | 8.4955 | 6.3958 | 13.16 | 8.614 | 7.6587 | 14.3334 | 7.2296 | 6.7222 | 9.6597 | 19.6882 | 5.9704 | 6.3413 | 7.9762 | 22.1389 | 5.505 | 8.5863 | 8.4499 | 51.6666 | 10.1 | 13.5238 | 1.8333 | 3.9722 | 10.2989 | 14.4902
| Spec | OK | OK | OK | OK | OK | OK | OK | OK | OK | OK | OK | OK | OK | OK | OK | OK | OK | OK | OK | OK | OK | OK | OK | OK | OK
| ＣＰＫ判定 | OK | OK | OK | OK | OK | OK | OK | OK | OK | OK | OK | OK | OK | OK | OK | OK | OK | OK | OK | OK | OK | OK | OK | OK | OK
測定項目 ITEM
測定器具 Measure
基準値 DIMENSION
公差 Tolerance | ＋
－
センター値
Ｃａｖｔｙ№１ | メーカー
Ｃａｖｔｙ№2 | メーカー
Ｃａｖｔｙ№3 | メーカー
Ｃａｖｔｙ№4 | メーカー
Ｃａｖｔｙ№5 | メーカー
％tolerance | UPPER
LOWER
Judgment(50％)
MAX
MIN
R
AVE
σn-1
Cp
Cpk
Spec
ＣＰＫ判定
公差変更箇所
④⑥⑨
＊重要寸法
工程能力必要

## 測定データ CAV2
成形条件
|  | 射出速度 | 90 | [5 empty] | 検 査 成 績 書
|  | 一次保圧 | 50 | [22 empty] | 検査日 : | 2021-07-21
|  | 保圧時間 | 0.5 | [22 empty] | DATE : | 2021-07-21
|  | 冷却時間 | 25 | [5 empty] | Inspection Form
Ｍ／Ｐ／Ｎ Product Code No.： |  |  | NY0689-P01 | [21 empty] | メーカー名： |  | ミツイ精密㈱
材料コード Material Code No.： |  |  | PU06QA | [21 empty] | Suppliear ： |  | MITSUI SEIMITSU CO.,LTD
【CAV 2】 |  |  |  |  | ＊ |  |  | ＊ |  |  | ＊ | [6 empty] | ＊
測定項目 ITEM |  | 1 | 2 | 3 | 4 | 5-1 | 5-2 | 6 | 7 | 8 | 9 | 10 | 11 | 12-1 | 12-2 | 13-1 | 13-2 | 14 | 15-1 | 15-2 | 15-3 | 15-4 | 15-5 | 15-6 | 15-7 | 15-8 | 15-9 | 15-10 | 15-11
測定器具 Measure |  | S | S | S | S | S | S | S | S | S | S | S | S | S | S | S | S | S | S | S | S | S | S | S | S | S | S | S | S
基準値 DIMENSION |  | 11.15 | 11 | 5 | 2.5 | 22.65 | 22.65 | 13.65 | 1.15 | 11 | 2.5 | 176 | 10 | 4 | 4 | 4.68 | 4.68 | 1.5 | 1 | 1 | 1 | 1 | 1 | 1 | 1 | 1 | 1 | 1 | 1
公差 Tolerance | ＋ | 0.17 | 0.17 | 0.12 | 0.1 | 0.24 | 0.24 | 0.2 | 0.11 | 0.17 | 0.1 | 0.5 | 0.14 | 0.12 | 0.12 | 0.12 | 0.12 | 0 | 0.1 | 0.1 | 0.1 | 0.1 | 0.1 | 0.1 | 0.1 | 0.1 | 0.1 | 0.1 | 0.1
| － | -0.17 | -0.17 | -0.12 | -0.1 | -0.24 | -0.24 | -0.2 | -0.11 | -0.17 | -0.1 | -0.5 | -0.14 | -0.12 | -0.12 | -0.12 | -0.12 | -1.5 | -0.1 | -0.1 | -0.1 | -0.1 | -0.1 | -0.1 | -0.1 | -0.1 | -0.1 | -0.1 | -0.1
センター値 |  | 11.15 | 11 | 5 | 2.5 | 22.65 | 22.65 | 13.65 | 1.15 | 11 | 2.5 | 176 | 10 | 4 | 4 | 4.68 | 4.68 | 0.75 | 1 | 1 | 1 | 1 | 1 | 1 | 1 | 1 | 1 | 1 | 1
Ｃａｖｔｙ№１ | メーカー | 11.1155 | 10.991 | 5.0439 | 2.4805 | 22.5822 | 22.5591 | 13.5604 | 1.1504 | 10.971 | 2.4555 | 175.7176 | 10.0909 | 4.0348 | 3.9795 | 4.622 | 4.6422 | 0.7616 | 0.9059 | 0.9211 | 0.9151 | 0.9128 | 0.9038 | 0.9014 | 0.9118 | 0.917 | 0.9098 | 0.9106 | 0.9078
Ｃａｖｔｙ№2 | メーカー | 11.113 | 10.9819 | 5.0429 | 2.474 | 22.5741 | 22.5488 | 13.558 | 1.1537 | 10.962 | 2.4501 | 175.6178 | 10.0856 | 4.0189 | 3.9725 | 4.6318 | 4.6421 | 0.8282 | 0.9018 | 0.9172 | 0.9188 | 0.9047 | 0.9074 | 0.9089 | 0.9076 | 0.9069 | 0.9099 | 0.9144 | 0.904
Ｃａｖｔｙ№3 | メーカー | 11.1081 | 10.985 | 5.0385 | 2.4766 | 22.5684 | 22.5434 | 13.5537 | 1.1484 | 10.9547 | 2.4522 | 175.6014 | 10.0796 | 4.0308 | 3.9746 | 4.6198 | 4.6386 | 0.7555 | 0.9095 | 0.9191 | 0.9132 | 0.9087 | 0.9074 | 0.9072 | 0.9114 | 0.9108 | 0.9078 | 0.9105 | 0.9019
Ｃａｖｔｙ№4 | メーカー | 11.114 | 10.9825 | 5.042 | 2.4754 | 22.579 | 22.5484 | 13.5569 | 1.1533 | 10.9613 | 2.4503 | 175.6134 | 10.0794 | 4.0259 | 3.9758 | 4.6258 | 4.6409 | 0.7282 | 0.9036 | 0.9191 | 0.9168 | 0.9103 | 0.9088 | 0.9145 | 0.9091 | 0.9136 | 0.9137 | 0.912 | 0.9076
Ｃａｖｔｙ№5 | メーカー | 11.1085 | 10.9829 | 5.0379 | 2.4744 | 22.5718 | 22.5477 | 13.558 | 1.1518 | 10.9614 | 2.4501 | 175.6047 | 10.0797 | 4.0252 | 3.9732 | 4.625 | 4.6442 | 0.7467 | 0.9074 | 0.9174 | 0.915 | 0.903 | 0.9072 | 0.907 | 0.9114 | 0.9091 | 0.9191 | 0.9122 | 0.9097
％tolerance | UPPER | -20.29% | -5.294% | 36.58% | -19.5% | -28.25% | -37.87% | -44.8% | 3.364% | -17.06% | -44.5% | -56.48% | 64.93% | 29% | -17.08% | -40.17% | -29.83% | 10.43% | -90.5% | -78.9% | -81.2% | -87.2% | -91.2% | -85.5% | -88.2% | -83% | -80.9% | -85.6% | -90.3%
| LOWER | -24.65% | -10.65% | 31.58% | -26% | -34% | -44.42% | -48.15% | -1.455% | -26.65% | -49.9% | -79.72% | 56.71% | 15.75% | -22.92% | -50.17% | -34.5% | -2.907% | -98.2% | -82.8% | -86.8% | -97% | -96.2% | -98.6% | -92.4% | -93.1% | -92.2% | -89.5% | -98.1%
Judgment(50％) |  | OK | OK | OK | OK | OK | OK | OK | OK | OK | OK | Measure More | Measure More | OK | OK | Measure More | OK | OK | Measure More | Measure More | Measure More | Measure More | Measure More | Measure More | Measure More | Measure More | Measure More | Measure More | Measure More
| MAX | 11.1155 | 10.991 | 5.0439 | 2.4805 | 22.5822 | 22.5591 | 13.5604 | 1.1537 | 10.971 | 2.4555 | 175.7176 | 10.0909 | 4.0348 | 3.9795 | 4.6318 | 4.6442 | 0.8282 | 0.9095 | 0.9211 | 0.9188 | 0.9128 | 0.9088 | 0.9145 | 0.9118 | 0.917 | 0.9191 | 0.9144 | 0.9097
| MIN | 11.1081 | 10.9819 | 5.0379 | 2.474 | 22.5684 | 22.5434 | 13.5537 | 1.1484 | 10.9547 | 2.4501 | 175.6014 | 10.0794 | 4.0189 | 3.9725 | 4.6198 | 4.6386 | 0.7282 | 0.9018 | 0.9172 | 0.9132 | 0.903 | 0.9038 | 0.9014 | 0.9076 | 0.9069 | 0.9078 | 0.9105 | 0.9019
| R | 0.0074 | 0.0091 | 0.006 | 0.0065 | 0.0138 | 0.0157 | 0.0067 | 0.0053 | 0.0163 | 0.0054 | 0.1162 | 0.0115 | 0.0159 | 0.007 | 0.012 | 0.0056 | 0.1 | 0.0077 | 0.0039 | 0.0056 | 0.0098 | 0.005 | 0.0131 | 0.0042 | 0.0101 | 0.0113 | 0.0039 | 0.0078
| AVE | 11.1118 | 10.9847 | 5.041 | 2.4762 | 22.5751 | 22.5495 | 13.5574 | 1.1515 | 10.9621 | 2.4516 | 175.631 | 10.083 | 4.0271 | 3.9751 | 4.6249 | 4.6416 | 0.764 | 0.9056 | 0.9188 | 0.9158 | 0.9079 | 0.9069 | 0.9078 | 0.9103 | 0.9115 | 0.9121 | 0.9119 | 0.9062
| σn-1 | 0.0033 | 0.0037 | 0.0027 | 0.0026 | 0.0055 | 0.0058 | 0.0024 | 0.0022 | 0.0058 | 0.0023 | 0.0489 | 0.0051 | 0.006 | 0.0028 | 0.0046 | 0.0021 | 0.038 | 0.003 | 0.0016 | 0.0021 | 0.004 | 0.0019 | 0.0047 | 0.0018 | 0.0039 | 0.0045 | 0.0016 | 0.0032
| Cp | 17.1717 | 15.3153 | 14.8148 | 12.8205 | 14.5455 | 13.7931 | 27.7778 | 16.6667 | 9.7701 | 14.4928 | 3.4083 | 9.1503 | 6.6667 | 14.2857 | 8.6957 | 19.0476 | 6.7018 | 11.1111 | 20.8333 | 15.873 | 8.3333 | 17.5439 | 7.0922 | 18.5185 | 8.547 | 7.4074 | 20.8333 | 10.4167
| Cpk | 13.3131 | 13.9369 | 9.7531 | 9.7692 | 10.0061 | 8.0172 | 14.9167 | 16.4394 | 7.5919 | 7.4783 | 0.893 | 3.7255 | 5.1611 | 11.3214 | 4.7029 | 12.9524 | 6.7018 | 0.6222 | 3.9167 | 2.5079 | 0.6583 | 1.2105 | 0.5532 | 1.9074 | 0.9829 | 0.8963 | 2.4792 | 0.6458
| Spec | OK | OK | OK | OK | OK | OK | OK | OK | OK | OK | OK | OK | OK | OK | OK | OK | OK | OK | OK | OK | OK | OK | OK | OK | OK | OK | OK | OK
| ＣＰＫ判定 | OK | OK | OK | OK | OK | OK | OK | OK | OK | OK | NG | OK | OK | OK | OK | OK | OK | NG | OK | OK | NG | NG | NG | OK | NG | NG | OK | NG
測定項目 ITEM |  | 15-12 | 15-13 | 15-14 | 15-15 | 15-16 | 16-1 | 16-2 | 16-3 | 16-4 | 16-5 | 16-6 | 16-7 | 16-8 | 16-9 | 16-10 | 16-11 | 16-12 | 16-13 | 16-14 | 16-15 | 16-16 | 17-1 | 17-2 | 17-3 | 17-4 | 17-5 | 17-6 | 17-7
測定器具 Measure |  | S | S | S | S | S | S | S | S | S | S | S | S | S | S | S | S | S | S | S | S | S | S | S | S | S | S | S | S
基準値 DIMENSION |  | 1 | 1 | 1 | 1 | 1 | 24.95 | 24.95 | 24.95 | 24.95 | 24.95 | 24.95 | 24.95 | 24.95 | 24.95 | 24.95 | 24.95 | 24.95 | 24.95 | 24.95 | 24.95 | 24.95 | 0.2 | 0.2 | 0.2 | 0.2 | 0.2 | 0.2 | 0.2
公差 Tolerance | ＋ | 0.1 | 0.1 | 0.1 | 0.1 | 0.1 | 0.24 | 0.24 | 0.24 | 0.24 | 0.24 | 0.24 | 0.24 | 0.24 | 0.24 | 0.24 | 0.24 | 0.24 | 0.24 | 0.24 | 0.24 | 0.24 | 0.1 | 0.1 | 0.1 | 0.1 | 0.1 | 0.1 | 0.1
| － | -0.1 | -0.1 | -0.1 | -0.1 | -0.1 | -0.24 | -0.24 | -0.24 | -0.24 | -0.24 | -0.24 | -0.24 | -0.24 | -0.24 | -0.24 | -0.24 | -0.24 | -0.24 | -0.24 | -0.24 | -0.24 | -0.1 | -0.1 | -0.1 | -0.1 | -0.1 | -0.1 | -0.1
センター値 |  | 1 | 1 | 1 | 1 | 1 | 24.95 | 24.95 | 24.95 | 24.95 | 24.95 | 24.95 | 24.95 | 24.95 | 24.95 | 24.95 | 24.95 | 24.95 | 24.95 | 24.95 | 24.95 | 24.95 | 0.2 | 0.2 | 0.2 | 0.2 | 0.2 | 0.2 | 0.2
Ｃａｖｔｙ№１ | メーカー | 0.9184 | 0.9028 | 0.9023 | 0.9203 | 0.9115 | 24.7996 | 24.7942 | 24.7863 | 24.8117 | 24.8563 | 24.857 | 24.8783 | 24.9202 | 24.8876 | 24.8631 | 24.8304 | 24.8037 | 24.7853 | 24.7792 | 24.7908 | 24.8385 | 0.1965 | 0.1791 | 0.1829 | 0.1921 | 0.1858 | 0.1923 | 0.1892
Ｃａｖｔｙ№2 | メーカー | 0.9085 | 0.9081 | 0.9078 | 0.9011 | 0.904 | 24.78 | 24.788 | 24.7917 | 24.8111 | 24.8333 | 24.8528 | 24.8871 | 24.9213 | 24.8999 | 24.8566 | 24.8182 | 24.7874 | 24.7816 | 24.7687 | 24.7837 | 24.8489 | 0.1929 | 0.1814 | 0.1814 | 0.1855 | 0.1896 | 0.1893 | 0.1877
Ｃａｖｔｙ№3 | メーカー | 0.9085 | 0.9139 | 0.902 | 0.9106 | 0.9075 | 24.7538 | 24.7481 | 24.7516 | 24.7751 | 24.7999 | 24.8101 | 24.8546 | 24.8872 | 24.8757 | 24.8436 | 24.8091 | 24.7897 | 24.7897 | 24.7786 | 24.8108 | 24.8646 | 0.1889 | 0.1794 | 0.187 | 0.1909 | 0.1928 | 0.195 | 0.1937
Ｃａｖｔｙ№4 | メーカー | 0.9051 | 0.9097 | 0.9043 | 0.9084 | 0.9016 | 24.8252 | 24.8249 | 24.8182 | 24.8383 | 24.8656 | 24.8844 | 24.9172 | 24.9519 | 24.9355 | 24.8996 | 24.8544 | 24.8394 | 24.8292 | 24.8417 | 24.8486 | 24.9096 | 0.2014 | 0.1902 | 0.1892 | 0.1881 | 0.1917 | 0.1918 | 0.1887
Ｃａｖｔｙ№5 | メーカー | 0.9046 | 0.9067 | 0.9157 | 0.9165 | 0.9132 | 24.8282 | 24.8281 | 24.8283 | 24.8452 | 24.8711 | 24.8876 | 24.9123 | 24.9506 | 24.9319 | 24.8979 | 24.8649 | 24.8513 | 24.8246 | 24.8365 | 24.8515 | 24.8956 | 0.1983 | 0.1873 | 0.1828 | 0.1933 | 0.1942 | 0.1887 | 0.1932
％tolerance | UPPER | -81.6% | -86.1% | -84.3% | -79.7% | -86.8% | -50.75% | -50.79% | -50.71% | -43.67% | -32.88% | -26% | -13.67% | 0.7917% | -6.042% | -21% | -35.46% | -41.13% | -50.33% | -45.12% | -41.04% | -16.83% | 1.4% | -9.8% | -10.8% | -6.7% | -5.8% | -5% | -6.3%
| LOWER | -95.4% | -97.2% | -98% | -98.9% | -98.4% | -81.75% | -84.12% | -82.67% | -72.88% | -62.54% | -58.29% | -39.75% | -26.17% | -30.96% | -44.33% | -58.71% | -67.75% | -70.17% | -75.54% | -69.29% | -46.46% | -11.1% | -20.9% | -18.6% | -14.5% | -14.2% | -11.3% | -12.3%
Judgment(50％) |  | Measure More | Measure More | Measure More | Measure More | Measure More | Measure More | Measure More | Measure More | Measure More | Measure More | Measure More | OK | OK | OK | OK | Measure More | Measure More | Measure More | Measure More | Measure More | OK | OK | OK | OK | OK | OK | OK | OK
| MAX | 0.9184 | 0.9139 | 0.9157 | 0.9203 | 0.9132 | 24.8282 | 24.8281 | 24.8283 | 24.8452 | 24.8711 | 24.8876 | 24.9172 | 24.9519 | 24.9355 | 24.8996 | 24.8649 | 24.8513 | 24.8292 | 24.8417 | 24.8515 | 24.9096 | 0.2014 | 0.1902 | 0.1892 | 0.1933 | 0.1942 | 0.195 | 0.1937
| MIN | 0.9046 | 0.9028 | 0.902 | 0.9011 | 0.9016 | 24.7538 | 24.7481 | 24.7516 | 24.7751 | 24.7999 | 24.8101 | 24.8546 | 24.8872 | 24.8757 | 24.8436 | 24.8091 | 24.7874 | 24.7816 | 24.7687 | 24.7837 | 24.8385 | 0.1889 | 0.1791 | 0.1814 | 0.1855 | 0.1858 | 0.1887 | 0.1877
| R | 0.0138 | 0.0111 | 0.0137 | 0.0192 | 0.0116 | 0.0744 | 0.08 | 0.0767 | 0.0701 | 0.0712 | 0.0775 | 0.0626 | 0.0647 | 0.0598 | 0.056 | 0.0558 | 0.0639 | 0.0476 | 0.073 | 0.0678 | 0.0711 | 0.0125 | 0.0111 | 0.0078 | 0.0078 | 0.0084 | 0.0063 | 0.006
| AVE | 0.909 | 0.9082 | 0.9064 | 0.9114 | 0.9076 | 24.7974 | 24.7967 | 24.7952 | 24.8163 | 24.8452 | 24.8584 | 24.8899 | 24.9262 | 24.9061 | 24.8722 | 24.8354 | 24.8143 | 24.8021 | 24.8009 | 24.8171 | 24.8714 | 0.1956 | 0.1835 | 0.1847 | 0.19 | 0.1908 | 0.1914 | 0.1905
| σn-1 | 0.0056 | 0.0041 | 0.0057 | 0.0074 | 0.0049 | 0.0313 | 0.0325 | 0.0301 | 0.0277 | 0.0292 | 0.0312 | 0.0257 | 0.0266 | 0.0266 | 0.0253 | 0.0237 | 0.0293 | 0.0229 | 0.0351 | 0.0317 | 0.0303 | 0.0048 | 0.005 | 0.0033 | 0.0032 | 0.0033 | 0.0025 | 0.0028
| Cp | 5.9524 | 8.1301 | 5.848 | 4.5045 | 6.8027 | 2.5559 | 2.4615 | 2.6578 | 2.8881 | 2.7397 | 2.5641 | 3.1128 | 3.0075 | 3.0075 | 3.1621 | 3.3755 | 2.7304 | 3.4934 | 2.2792 | 2.5237 | 2.6403 | 6.9444 | 6.6667 | 10.101 | 10.4167 | 10.101 | 13.3333 | 11.9048
| Cpk | 0.5357 | 0.6667 | 0.3743 | 0.5135 | 0.517 | 0.9308 | 0.8892 | 0.9435 | 1.2792 | 1.5434 | 1.5855 | 2.3333 | 2.7093 | 2.4574 | 2.1371 | 1.7637 | 1.1866 | 1.3406 | 0.8632 | 1.1262 | 1.7756 | 6.6388 | 5.5667 | 8.5555 | 9.375 | 9.1717 | 12.1866 | 10.7738
| Spec | OK | OK | OK | OK | OK | OK | OK | OK | OK | OK | OK | OK | OK | OK | OK | OK | OK | OK | OK | OK | OK | OK | OK | OK | OK | OK | OK | OK
| ＣＰＫ判定 | NG | NG | NG | NG | NG | NG | NG | NG | NG | OK | OK | OK | OK | OK | OK | OK | NG | OK | NG | NG | OK | OK | OK | OK | OK | OK | OK | OK
検 査 成 績 書
[26 empty] | 検査日 : | 2021-07-21
[26 empty] | DATE : | 2021-07-21
Inspection Form
Ｍ／Ｐ／Ｎ Product Code No.： |  |  | NY0689-P01 | [21 empty] | メーカー名： |  | ミツイ精密㈱
材料コード Material Code No.： |  |  | PU06QA | [21 empty] | Suppliear ： |  | MITSUI SEIMITSU CO.,LTD
[20 empty] | ＊ | ＊ | ＊
測定項目 ITEM |  | 17-8 | 17-9 | 17-10 | 17-11 | 17-12 | 17-13 | 17-14 | 17-15 | 17-16 | 18左 | 18中 | 18右 | 19左 | 19中 | 19右 | 20左 | 20中 | 20右 | 21 | 22 | 23 | 24左 | 24右 | 25 | 26
測定器具 Measure |  | S | S | S | S | S | S | S | S | S | D | D | D | M | M | M | S | S | S | S | S | S | S | S | D | S
基準値 DIMENSION |  | 0.2 | 0.2 | 0.2 | 0.2 | 0.2 | 0.2 | 0.2 | 0.2 | 0.2 | 9 | 9 | 9 | 1 | 1 | 1 | 28.45 | 28.45 | 28.45 | 2.5 | 13.65 | 2.5 | 1.5 | 1.5 | 2 | 1
公差 Tolerance | ＋ | 0.1 | 0.1 | 0.1 | 0.1 | 0.1 | 0.1 | 0.1 | 0.1 | 0.1 | 0.5 | 0.5 | 0.5 | 0.1 | 0.1 | 0.1 | 0.5 | 0.5 | 0.5 | 0.1 | 0.2 | 0.1 | 0.11 | 0.11 | 0.11 | 0.1
| － | -0.1 | -0.1 | -0.1 | -0.1 | -0.1 | -0.1 | -0.1 | -0.1 | -0.1 | -0.5 | -0.5 | -0.5 | -0.1 | -0.1 | -0.1 | -0.5 | -0.5 | -0.5 | -0.1 | -0.2 | -0.1 | -0.11 | -0.11 | -0.11 | -0.1
センター値 |  | 0.2 | 0.2 | 0.2 | 0.2 | 0.2 | 0.2 | 0.2 | 0.2 | 0.2 | 9 | 9 | 9 | 1 | 1 | 1 | 28.45 | 28.45 | 28.45 | 2.5 | 13.65 | 2.5 | 1.5 | 1.5 | 2 | 1
Ｃａｖｔｙ№１ | メーカー | 0.1895 | 0.1991 | 0.1797 | 0.1928 | 0.1891 | 0.1919 | 0.1832 | 0.1873 | 0.1965 | 8.9243 | 8.8811 | 8.8001 | 1.033 | 1.0273 | 1.0133 | 28.273 | 28.3862 | 28.4144 | 2.4682 | 13.565 | 2.4685 | 1.6072 | 1.5951 | 1.9862 | 0.9713
Ｃａｖｔｙ№2 | メーカー | 0.1882 | 0.1827 | 0.1967 | 0.1852 | 0.1853 | 0.1912 | 0.1909 | 0.1851 | 0.1852 | 8.9621 | 8.908 | 8.8081 | 1.0372 | 1.0261 | 1.0173 | 28.2583 | 28.3767 | 28.4018 | 2.4646 | 13.5664 | 2.4587 | 1.6082 | 1.5955 | 1.9882 | 0.9904
Ｃａｖｔｙ№3 | メーカー | 0.1955 | 0.1955 | 0.187 | 0.1832 | 0.1908 | 0.1832 | 0.1832 | 0.1851 | 0.1851 | 8.9583 | 8.8999 | 8.7679 | 1.0322 | 1.0203 | 1.0142 | 28.2303 | 28.354 | 28.4212 | 2.4664 | 13.5626 | 2.4604 | 1.6081 | 1.5941 | 1.9792 | 0.9906
Ｃａｖｔｙ№4 | メーカー | 0.1922 | 0.1903 | 0.1865 | 0.1888 | 0.1846 | 0.1903 | 0.1863 | 0.1797 | 0.184 | 8.9396 | 8.9015 | 8.8031 | 1.0344 | 1.0214 | 1.0162 | 28.3137 | 28.4072 | 28.4527 | 2.4658 | 13.5651 | 2.4593 | 1.6055 | 1.5955 | 1.9829 | 0.9928
Ｃａｖｔｙ№5 | メーカー | 0.1894 | 0.197 | 0.187 | 0.181 | 0.1867 | 0.1907 | 0.1868 | 0.1831 | 0.1855 | 8.9324 | 8.8954 | 8.805 | 1.044 | 0.9797 | 1.0167 | 28.2987 | 28.4091 | 28.4448 | 2.465 | 13.5667 | 2.4582 | 1.6063 | 1.5957 | 1.9833 | 0.9923
％tolerance | UPPER | -4.5% | -0.9% | -3.3% | -7.2% | -9.2% | -8.1% | -9.1% | -12.7% | -3.5% | -7.58% | -18.4% | -38.38% | 44% | 27.3% | 17.3% | -27.26% | -8.18% | 0.54% | -31.8% | -41.65% | -31.5% | 98.36% | 87% | -10.73% | -7.2%
| LOWER | -11.8% | -17.3% | -20.3% | -19% | -15.4% | -16.8% | -16.8% | -20.3% | -16% | -15.14% | -23.78% | -46.42% | 32.2% | -20.3% | 13.3% | -43.94% | -19.2% | -9.64% | -35.4% | -43.7% | -41.8% | 95.91% | 85.55% | -18.91% | -28.7%
Judgment(50％) |  | OK | OK | OK | OK | OK | OK | OK | OK | OK | OK | OK | OK | OK | OK | OK | OK | OK | OK | OK | OK | OK | Measure More | Measure More | OK | OK
| MAX | 0.1955 | 0.1991 | 0.1967 | 0.1928 | 0.1908 | 0.1919 | 0.1909 | 0.1873 | 0.1965 | 8.9621 | 8.908 | 8.8081 | 1.044 | 1.0273 | 1.0173 | 28.3137 | 28.4091 | 28.4527 | 2.4682 | 13.5667 | 2.4685 | 1.6082 | 1.5957 | 1.9882 | 0.9928
| MIN | 0.1882 | 0.1827 | 0.1797 | 0.181 | 0.1846 | 0.1832 | 0.1832 | 0.1797 | 0.184 | 8.9243 | 8.8811 | 8.7679 | 1.0322 | 0.9797 | 1.0133 | 28.2303 | 28.354 | 28.4018 | 2.4646 | 13.5626 | 2.4582 | 1.6055 | 1.5941 | 1.9792 | 0.9713
| R | 0.0073 | 0.0164 | 0.017 | 0.0118 | 0.0062 | 0.0087 | 0.0077 | 0.0076 | 0.0125 | 0.0378 | 0.0269 | 0.0402 | 0.0118 | 0.0476 | 0.004 | 0.0834 | 0.0551 | 0.0509 | 0.0036 | 0.0041 | 0.0103 | 0.0027 | 0.0016 | 0.009 | 0.0215
| AVE | 0.191 | 0.1929 | 0.1874 | 0.1862 | 0.1873 | 0.1895 | 0.1861 | 0.1841 | 0.1873 | 8.9433 | 8.8972 | 8.7968 | 1.0362 | 1.015 | 1.0155 | 28.2748 | 28.3866 | 28.427 | 2.466 | 13.5652 | 2.461 | 1.6071 | 1.5952 | 1.984 | 0.9875
| σn-1 | 0.0029 | 0.0066 | 0.0061 | 0.0047 | 0.0026 | 0.0036 | 0.0032 | 0.0029 | 0.0052 | 0.0164 | 0.0101 | 0.0164 | 0.0048 | 0.0199 | 0.0017 | 0.0329 | 0.0229 | 0.0212 | 0.0014 | 0.0016 | 0.0043 | 0.0012 | 0.0006 | 0.0034 | 0.0091
| Cp | 11.4943 | 5.0505 | 5.4645 | 7.0922 | 12.8205 | 9.2593 | 10.4167 | 11.4943 | 6.4103 | 10.1626 | 16.5017 | 10.1626 | 6.9444 | 1.675 | 19.6078 | 5.0659 | 7.278 | 7.8616 | 23.8095 | 41.6667 | 7.7519 | 30.5556 | 61.1111 | 10.7843 | 3.663
| Cpk | 10.4598 | 4.6919 | 4.776 | 6.1135 | 11.1923 | 8.2871 | 8.9688 | 9.6667 | 5.5962 | 9.0102 | 13.109 | 6.0325 | 4.4305 | 1.4238 | 16.5686 | 3.2908 | 6.3551 | 7.5 | 15.7143 | 24 | 4.7287 | 0.8056 | 8.2222 | 9.2157 | 3.2051
| Spec | OK | OK | OK | OK | OK | OK | OK | OK | OK | OK | OK | OK | OK | OK | OK | OK | OK | OK | OK | OK | OK | OK | OK | OK | OK
| ＣＰＫ判定 | OK | OK | OK | OK | OK | OK | OK | OK | OK | OK | OK | OK | OK | OK | OK | OK | OK | OK | OK | OK | OK | NG | OK | OK | OK
測定項目 ITEM
測定器具 Measure
基準値 DIMENSION
公差 Tolerance | ＋
－
センター値
Ｃａｖｔｙ№１ | メーカー
Ｃａｖｔｙ№2 | メーカー
Ｃａｖｔｙ№3 | メーカー
Ｃａｖｔｙ№4 | メーカー
Ｃａｖｔｙ№5 | メーカー
％tolerance | UPPER
LOWER
Judgment(50％)
MAX
MIN
R
AVE
σn-1
Cp
Cpk
Spec
ＣＰＫ判定
公差変更箇所
④⑥⑨
＊重要寸法
工程能力必要

## 図面
①
②
③
④
⑤-1
⑤-2
⑤×2
⑥
⑦
⑧
⑨
⑩
⑪
⑫×2
⑭
⑬×2
⑮×16
⑯×16
⑰×16
1 2 3
15 16
⑱
⑲
⑳
㉑
㉒
㉔
㉕
㉖
㉓
旧図