## FMEA
ＦＭＥＡ □設計 ■プロセス
品名（コードNo.） |  |  |  | キャリア（NT2394-P55-00） | [18 empty] | ＦＭＥＡレベル |  | ＤＦＭＥＡ（設計ＦＭＥＡ)
□システム □サブシステム □部品
ＰＦＭＥＡ（プロセスＦＭＥＡ)
■プロセス □サブプロセス □要素プロセス
[23 empty] | ＦＭＥＡ番号 |  | ＤＦＭＥＡ：－
ＰＦＭＥＡ：HH-5155
車のモデル |  |  |  | MHV | [18 empty] | 責任部門
ＦＭＥＡチーム |  |  |  | 設計 中渡瀬、金型 平岡、製造 小山、品質保証 鈴木、 生技 前田 | [20 empty] | ＰＦＭＥＡ：品質保証担当部署
完了期限 | [12 empty] | 作成者 |  |  |  | 品質保証部 鈴木康弘
[13 empty] | 作成日 |  |  |  | (初版) |  | 2020-06-22 | [5 empty] | (改訂版) |  | 2024-02-27
No. |  | ＤＦＭＥＡ |  |  | 要求事項 | 故障モード | 故障影響 | 重大度Ｓ | (分類) 特殊特性 | 故障原因 | 現在の管理方法 | [8 empty] | 危険度 ＲＰＮ S×O×D | (AP) 優先度 アクション | 改善処置計画 |  | 責任者 /予定日 |  | 改善処置結果
|  | 品目・機能 | [23 empty] | 改善処置 |  | 処置後の評価
|  | ＰＦＭＥＡ | [8 empty] | 予防 |  | 発生頻度(Ｏ) |  | 検出 |  |  | 検出度(Ｄ) | [9 empty] | Ｓ | Ｏ | Ｄ | ＲＰＮ | ＡＰ
工程・作業
1 |  | 材料受入 |  |  | SILVERLEN AY564 黒 | 材料違い | 色違い不良 | 8 |  | ピッキングミス | 納品書、現品、発注書の照合 |  | 1 |  | 目視 |  |  | 8 |  | 64 | Ｌ | 6月末 |  | 管理 |  | バーコードシステム |  | 8 | 1 | 1 | 8 | Ｌ | Ｈ
Ｍ
[6 empty] | 梱包袋破れ | 異物混入 | 8 |  | 輸送業者 | 受入検査 |  | 3 |  | 目視 |  |  | 1 |  | 24 | Ｌ | [11 empty] | Ｌ
2 |  | 成形準備 |  |  | 正規の金型 セット | 異なる金型のセット | 別製品の製作 | 8 |  | 確認不足 | 作業指示書、図面、仕打ち品の照合 |  | 3 |  | 目視確認 |  |  | 1 |  | 24 | Ｌ
3 |  | 条件設定 |  |  | 捨てショットを実施 | 不良品（捨てショット品）の混入 | 組立不可能、 外観異常 | 8 |  | 良品コンテナに捨てショット品が混入 | 捨てショット作業時は、赤箱を準備し、全ての成形品を赤箱に入れる。 |  | 3 |  | 目視確認 |  |  | 1 |  | 24 | Ｌ
4 |  | セットアップ検査 |  |  | 良品・不良品の検査 | 確認不足 | 不具合品の流出 | 4 |  | 検査員力量不足 | MSA実施（クロスタブ法） |  | 1 |  | 目視確認 |  |  | 8 |  | 32 | Ｌ
キャリア毎
[5 empty] | 規定箇所の測定 | 寸法異常 | お客様工程組立不可能 | 8 | ＊ | 測定者力量不足 | MSA実施（GageR&R） |  | 1 |  | 目視確認 |  |  | 8 |  | 64 | Ｌ
[8 empty] | 8 |  | ショートショット | 表面温度計による金型測定 |  | 1 |  | 目視確認 |  |  | 1 |  | 8 | Ｌ
各種成形条件の範囲を安全な範囲で設定
[8 empty] | 8 |  | 測定機故障 | マスターブロックを使用しての日常点検の実施 |  | 1 |  | 始業点検 |  |  | 1 |  | 8 | Ｌ
[8 empty] | 8 |  | 誤った測定機での 測定 | 自動測定プログラムが無い為、測定不可 |  | 1 |  | 始業点検 |  |  | 1 |  | 8 | Ｌ
[8 empty] | 8 |  | 自動測定プログラム選択ミス | 誤ったプログラムでは測定開始不可 |  | 1 |  | 始業点検 |  |  | 1 |  | 8 | Ｌ
5 |  | 成形 |  |  | 成形条件 | ショートショット | バスバー組付け不可 等 | 8 |  | ①成形機のヒーターの断線により材料温度が管理範囲以下 ②クッション位置バラつき ③射出圧力が低く樹脂が十分に流れない ④金型温度が低く樹脂の固化が速く起こり十分に流れない ⑤射出速度が遅くキャビティーの先端に樹脂が行き着く前に固化が起こる | ①温度が範囲以下になった場合、警報が鳴る ①表面温度計による実温測定実施。 ②クッション位置の範囲を安全な範囲で設定 ③④⑤成形条件の圧力/温度/速度を安全な範囲で設定 |  | 1 |  | 目視確認 |  |  | 8 |  | 64 | Ｌ
[6 empty] | バリ | 金型摩耗 | 8 |  | 長期使用 | 定期メンテナンス |  | 3 |  | 目視確認 |  |  | 1 |  | 24 | Ｌ
[7 empty] | 成形温度が管理範囲以上 | 8 |  | 成形機温度センサー故障 | 表面温度計による実温測定実施 |  | 1 |  | 目視確認 |  |  | 3 |  | 24 | Ｌ
[8 empty] | 8 |  | 温度設定ミス | 温度が範囲以上になった場合自動停止 |  | 1 |  | 目視確認 |  |  | 3 |  | 24 | Ｌ
[6 empty] | 変形 | 組立不能 | 8 |  | 成形機からのバラ落とし | コンテナに製品を並べて保管 |  | 1 |  | 目視確認 |  |  | 8 |  | 64 | Ｌ
[6 empty] | ヤケ | 外観不良 | 8 |  | ガス抜きが悪くてガスの圧縮熱で樹脂が焼ける | 適切な位置、サイズでエアベント設置 |  | 1 |  | 目視確認 |  |  | 8 |  | 64 | Ｌ
No. |  | ＤＦＭＥＡ |  |  | 要求事項 | 故障モード | 故障影響 | 重大度Ｓ | (分類) 特殊特性 | 故障原因 | 現在の管理方法 | [8 empty] | 危険度 ＲＰＮ S×O×D | (AP) 優先度 アクション | 改善処置計画 |  | 責任者 /予定日 |  | 改善処置結果
|  | 品目・機能 | [23 empty] | 改善処置 |  | 処置後の評価
|  | ＰＦＭＥＡ | [8 empty] | 予防 |  | 発生頻度(Ｏ) |  | 検出 |  |  | 検出度(Ｄ) | [9 empty] | Ｓ | Ｏ | Ｄ | ＲＰＮ | ＡＰ
工程・作業
5 |  | 成形 |  |  | 成形条件 | 部品排出できない | 組立不能 | 8 |  | 突き出し量不適切 | 突き出し量調整 |  | 1 |  | 目視確認 |  |  | 8 |  | 64 | Ｌ
[6 empty] | ダブルスタンピング | 組立不能 | 8 |  | エジェクタピン破損 | 寿命管理 |  | 1 |  | 目視確認 |  |  | 8 |  | 64 | Ｌ
6 |  | インターバル検査 |  |  | 良品・不良品の検査 | 確認不足 | 不具合品の流出 | 4 |  | 検査員力量不足 | MSA実施 |  | 1 |  | 目視確認 |  |  | 1 |  | 4 | Ｌ
（クロスタブ法）
7 |  | 自主検査 |  |  | 良品・不良品の検査 | 確認不足 | 不具合品の流出 | 4 |  | 検査員力量不足 | MSA実施 |  | 1 |  | 目視確認 |  |  | 1 |  | 4 | Ｌ
（クロスタブ法）
8 |  | 組込み |  |  | 治具を使った 組立 | キャリア誤組付け | 使用できない | 8 |  | 確認不足 | 適切な組合せ寸法で位置設定 |  | 1 |  | 目視確認 |  |  | 1 |  | 8 | Ｌ
[6 empty] | 組付け時の力のかけすぎ | キャリア変形 | 8 |  | 組付け時の力の掛け過ぎ | 組込み機の自動制御 |  | 1 |  | 目視確認 |  |  | 1 |  | 8 | Ｌ |  |  | 設計 |  | 下死点設置(リミットセンサー） |  | 8 | 1 | 1 | 8 | Ｌ
(センサー、リミットSW)
[6 empty] | 寸法大きい | ロックが外れる | 8 |  | 押し込み不足 | 組立後製品を引っ張りロックを確認 |  | 1 |  | 目視確認 |  |  | 7 |  | 56 | Ｌ |  |  | 設計 |  | ラチェット機構採用 |  | 8 | 1 | 1 | 8 | Ｌ
[6 empty] | 金属粉発生 | 電気ショート等 | 8 |  | 清掃不足による金属粉の堆積 | 始業時の治具のエアー ブロー及び目視確認 |  | 1 |  | 始業点検 |  |  | 7 |  | 56 | Ｌ
[5 empty] | 手を使った組立 | キャリア誤組付け | 使用できない | 8 |  | 手順書を守らないで作業実施 | キャリアA～Cの図を描写したシートの上に、実際の製品を置いてから、組立開始。 |  | 1 |  | 目視確認 |  |  | 7 |  | 56 | Ｌ
[6 empty] | 組付け時の力のかけすぎ | 変形：使用不可 | 8 |  | 手順書を守らないで作業実施 | 組立完了後、製品を引っ張り、変形、白化検査 |  | 1 |  | 目視確認 |  |  | 7 |  | 56 | Ｌ
白化：耐久性低下
[6 empty] | 寸法大きい | ロックが外れる | 8 |  | 押し込み不足 | 組立後製品を引っ張りロックを確認 |  | 1 |  | 目視確認 |  |  | 7 |  | 56 | Ｌ
9 |  | 外観検査 |  |  | 良品・不良品の検査 | 不良品の流出 | お客様工程組立不可能 | 4 |  | 検査員力量不足 | MSA実施 （クロスタブ法） |  | 1 |  | 目視確認 |  |  | 1 |  | 4 | Ｌ
[7 empty] | お客様工程組立不可能 | 4 |  | 不良品混入 | 不良品は赤箱に入れる（再利用不可とする） |  | 1 |  | 目視確認 |  |  | 1 |  | 4 | Ｌ
10 |  | 出荷検査 |  |  | 良品・不良品の検査 | 確認不足 | 不具合品の流出 | 4 |  | 検査員力量不足 | MSA実施（クロスタブ法） |  | 1 |  | 目視確認 |  |  | 8 |  | 32 | Ｌ
組立品
[5 empty] | 規定箇所の測定 | 寸法異常 | お客様工程組立不可能 | 8 | ＊ | 測定者力量不足 | MSA実施（GageR&R） |  | 1 |  | 目視確認 |  |  | 8 |  | 64 | Ｌ
[8 empty] | 8 |  | ショートショット | 表面温度計による金型測定 |  | 1 |  | 目視確認 |  |  | 1 |  | 8 | Ｌ
[11 empty] | 各種成形条件の範囲を安全な範囲で設定 | [8 empty] | 0
[8 empty] | 8 |  | 測定機故障 | マスターブロックを使用しての日常点検の実施 |  | 1 |  | 始業点検 |  |  | 1 |  | 8 | Ｌ
[8 empty] | 8 |  | 誤った測定機での 測定 | 自動測定プログラムが無い為、測定不可 |  | 1 |  | 始業点検 |  |  | 1 |  | 8 | Ｌ
[8 empty] | 8 |  | 自動測定プログラム選択ミス | 誤ったプログラムでは測定開始不可 |  | 1 |  | 始業点検 |  |  | 1 |  | 8 | Ｌ
11 |  | 計量 |  |  | 過不足確認 | 目視 | 数の過不足 | 6 |  | 確認不足 | マスターを用意し比較する等を検討 |  | 1 |  | 目視確認 |  |  | 8 |  | 48 | Ｌ
12 |  | 梱包 |  |  | 規定の数量を入れる | 員数過不足 | お客様工程 組立不可能 | 2 |  | 確認不足 | 梱包前の数量の確認 |  | 2 |  | 目視確認 |  |  | 8 |  | 32 | Ｌ
[5 empty] | 梱包箱にラベルを貼る | ラベル間違え | お客様工程 組立不可能 | 4 |  | 複数品種同時梱包、作業場の清掃不足 | 梱包作業は1種類のみ実施 |  | 2 |  | 目視確認 |  |  | 8 |  | 64 | Ｌ
[6 empty] | ラベル無し・ 脱落 | お客様工程 投入不可能 | 2 |  | カード差しの劣化 | 梱包状態の確認 |  | 2 |  | 目視確認 |  |  | 4 |  | 16 | Ｌ
正しくない差し方
13 |  | 引き渡し |  |  | 梱包状態の確認 | ラベル無し・脱落 | お客様工程 組立不可能 | 2 |  | 現品カードの欠落 | 梱包状態の確認 |  | 1 |  | 目視確認 |  |  | 2 |  | 4 | Ｌ
荷崩れ
BOX破損
| 【更新履歴】 | [14 empty] | 【備考欄】
| 版数 |  | 更新年月日 |  | 更新内容 | [6 empty] | 部門 |  | 氏名
| △1 |  | 2023-12-16 |  | 図面改訂に伴う品番変更・訂正、文言修正 など | [6 empty] | 品証 |  | 鈴木
| △2 |  | 2024-02-27 |  | フォーム変更、見直し、誤記訂正 等 | [6 empty] | 品証 |  | 石井
△3
△4
No. |  | ＤＦＭＥＡ |  |  | 要求事項 | 故障モード | 故障影響 | 重大度Ｓ | (分類) 特殊特性 | 故障原因 | 現在の管理方法 | [8 empty] | 危険度 ＲＰＮ S×O×D | (AP) 優先度 アクション | 改善処置計画 |  | 責任者 予定日 |  | 改善処置結果
|  | 品目・機能 | [23 empty] | 改善処置 |  | 処置後の評価
|  | ＰＦＭＥＡ | [8 empty] | 予防 |  | 発生頻度(Ｏ) |  | 検出 |  |  | 検出度Ｄ | [9 empty] | Ｓ | Ｏ | Ｄ | ＲＰＮ | ＡＰ
工程・作業
[20 empty] | 0 | [10 empty] | 0
[20 empty] | 0 | [10 empty] | 0
[20 empty] | 0 | [10 empty] | 0
[20 empty] | 0 | [10 empty] | 0
[20 empty] | 0 | [10 empty] | 0
[20 empty] | 0 | [10 empty] | 0
[20 empty] | 0 | [10 empty] | 0
[20 empty] | 0 | [10 empty] | 0
[20 empty] | 0 | [10 empty] | 0
[20 empty] | 0 | [10 empty] | 0
[20 empty] | 0 | [10 empty] | 0
[20 empty] | 0 | [10 empty] | 0
[20 empty] | 0 | [10 empty] | 0
[20 empty] | 0 | [10 empty] | 0
[20 empty] | 0 | [10 empty] | 0
[20 empty] | 0 | [10 empty] | 0
[20 empty] | 0 | [10 empty] | 0
[20 empty] | 0 | [10 empty] | 0
[20 empty] | 0 | [10 empty] | 0
[20 empty] | 0 | [10 empty] | 0
[20 empty] | 0 | [10 empty] | 0
[20 empty] | 0 | [10 empty] | 0
[20 empty] | 0 | [10 empty] | 0
[20 empty] | 0 | [10 empty] | 0
[20 empty] | 0 | [10 empty] | 0
| 【更新履歴】 | [14 empty] | 【備考欄】
| 版数 |  | 更新年月日 |  | 更新内容 | [6 empty] | 部門 |  | 氏名
△1
△2
△3
△4
R
R
R
R