## FMEA
ＦＭＥＡ □設計 ■プロセス
品名（コードNo.） |  |  |  | 絶縁カバー（NY0689-18） | [18 empty] | ＦＭＥＡレベル |  | ＤＦＭＥＡ（設計ＦＭＥＡ) | [7 empty] | Ｈ
[25 empty] | □システム □サブシステム □部品 | [7 empty] | Ｍ
[25 empty] | ＰＦＭＥＡ（プロセスＦＭＥＡ) | [7 empty] | Ｌ
■プロセス □サブプロセス □要素プロセス
[23 empty] | ＦＭＥＡ番号 |  | ＤＦＭＥＡ：－
ＰＦＭＥＡ：HH-5156
車のモデル |  |  |  | MHV | [18 empty] | 責任部門
ＦＭＥＡチーム |  |  |  | 設計 中渡瀬、金型 平岡、製造 小池、品質保証 平野 石井 鈴木 | [20 empty] | ＰＦＭＥＡ：品質保証担当部署
完了期限 | [12 empty] | 作成者 |  |  |  | 品質保証部 鈴木康弘
[13 empty] | 作成日 |  |  |  | (初版) |  | 2020-07-14 | [5 empty] | (改訂版) |  | 2024-02-27
No. |  | ＤＦＭＥＡ |  |  | 要求事項 | 故障モード | 故障影響 | 重大度Ｓ | (分類) 特殊特性 | 故障原因 | 現在の管理方法 | [8 empty] | 危険度 ＲＰＮ S×O×D | (AP) 優先度 アクション | 改善処置計画 |  | 責任者 /予定日 |  | 改善処置結果
|  | 品目・機能 | [23 empty] | 改善処置 |  | 処置後の評価
|  | ＰＦＭＥＡ | [8 empty] | 予防 |  | 発生頻度(Ｏ) |  | 検出 |  |  | 検出度(Ｄ) | [9 empty] | Ｓ | Ｏ | Ｄ | ＲＰＮ | ＡＰ
工程・作業
1 |  | 材料受入 |  |  | SILVERLEN AY564 白 | 材料違い | 色違い不良 | 8 |  | ピッキングミス | 納品書、現品、発注書の照合 |  | 2 |  | 目視確認 |  |  | 8 |  | 128 | Ｍ | 2022年8月末 |  | 管理 |  | バーコードシステム |  | 8 | 2 | 3 | 48 | Ｌ
[6 empty] | 梱包袋破れ | 異物混入 | 8 |  | 確認不足 | 受入検査 |  | 2 |  | 目視確認 |  |  | 3 |  | 48 | Ｌ
2 |  | 成形準備 |  |  | 正規の材料出庫 | 材料間違え | 生産不可能、 性能不良 | 8 |  | 確認不足 | 材料レイアウトマップ、色カード |  | 2 |  |  |  |  | 8 |  | 128 | Ｍ | 2022年8月末 |  | 管理 |  | バーコードシステム |  | 8 | 2 | 3 | 48 | Ｌ
先入先出
[6 empty] | 先入先出間違え | 性能不良 |  |  |  | 先出数字カードで①から出庫
[5 empty] | 金型保管 | 棚の破損による金型落下 | 金型破損による生産不可能 | 8 |  | 棚の耐荷重不足 | 日常の棚の変形有無確認 |  | 2 |  | 目視確認 |  |  | 3 |  | 48 | Ｌ | 実施済 |  | 成形部門 |  | 耐荷重を棚に表示（1,000㎏/棚） |  | 8 | 2 | 3 | 48 | Ｌ
[6 empty] | 地震などによる金型落下 | 金型破損による生産不可能 | 8 |  | 落下防止バーがない | 棚の落下防止バーの設置 |  | 2 |  | 目視確認 |  |  | 3 |  | 48 | Ｌ
[6 empty] | 金型の錆び・劣化 | 金型破損による生産不可能 | 8 |  | 高温多湿等の環境 | 温湿度管理・カバーリング |  | 2 |  | 目視確認 |  |  | 3 |  | 48 | Ｌ
[5 empty] | 正規の金型セット | 異なる金型のセット | 別製品の製作 | 8 |  | 確認不足 | 作業指示書、図面、仕打ち品の照合 |  | 2 |  | 目視確認 |  |  | 4 |  | 64 | Ｌ | 2022年8月末 |  | 管理 |  | バーコードシステム |  | 8 | 2 | 3 | 48 | Ｌ
3 |  | 条件設定 |  |  | 捨てショットを実施 | 不良品 (捨てショット品)の混入 | 外観異常 | 4 |  | 良品コンテナに捨てショット品が混入 | 捨てショット作業時は、赤箱を準備し全ての成形品を赤箱に入れる |  | 2 |  | 目視確認 |  |  | 4 |  | 32 | Ｌ
4 |  | セットアップ検査 |  |  | 良品・不良品の 検査 | 不良品流出 | お客様工程組立不可能（投入不可） | 4 |  | 検査員力量不足 | 検査員教育 |  | 3 |  | 目視確認 |  |  | 8 |  | 96 | Ｌ | 実施済 |  | 品質管理 |  | MSA実施 （クロスタブ法） |  | 4 | 2 | 8 | 64 | Ｌ
[8 empty] | 4 |  | 良品入れに不良品が混入 | 赤箱を準備し、不良品はすぐに赤箱に入れる |  | 2 |  | 目視確認 |  |  | 1 |  | 8 | Ｌ
[5 empty] | 規定箇所の測定 | 不良品流出 | お客様工程組立 不可能 | 4 | ＊ | 測定者力量不足 | NEXIVによる自動プログラム測定 |  | 1 |  | 寸法測定 |  |  | 6 |  | 24 | Ｌ
[8 empty] | 4 |  | 良品入れに不良品が混入 | 赤箱を準備し、不良品はすぐに赤箱に入れる |  | 2 |  | 目視確認 |  |  | 1 |  | 8 | Ｌ
[6 empty] | 寸法異常 | お客様工程 組立不可能 性能不良 | 4 |  | 成形条件不適当 | 表面温度計による金型測定 |  | 2 |  | 寸法測定 |  |  | 8 |  | 64 | Ｌ | 2023年12月末 |  | 設計 |  | 治具による嵌会確認 |  | 5 | 2 | 7 | 70 | Ｌ
金型
各種成形条件の範囲を安全な範囲で設定
[8 empty] | 8 |  | 測定機故障 | マスターブロックを使用しての日常点検の実施 |  | 3 |  | 目視確認 |  |  | 1 |  | 24 | Ｌ
[8 empty] | 8 |  | 誤った測定機での測定 | 自動測定プログラムが無い為、測定不可 |  | 1 |  | 目視確認 |  |  | 1 |  | 8 | Ｌ
[8 empty] | 8 |  | 自動測定プログラム選択ミス | 誤プログラムでは測定開始不可 |  | 1 |  | 目視確認 |  |  | 1 |  | 8 | Ｌ
No. |  | ＤＦＭＥＡ |  |  | 要求事項 | 故障モード | 故障影響 | 重大度Ｓ | (分類) 特殊特性 | 故障原因 | 現在の管理方法 | [8 empty] | 危険度 ＲＰＮ S×O×D | (AP) 優先度 アクション | 改善処置計画 |  | 責任者 /予定日 |  | 改善処置結果
|  | 品目・機能 | [23 empty] | 改善処置 |  | 処置後の評価
|  | ＰＦＭＥＡ | [8 empty] | 予防 |  | 発生頻度(Ｏ) |  | 検出 |  |  | 検出度(Ｄ) | [9 empty] | Ｓ | Ｏ | Ｄ | ＲＰＮ | ＡＰ
工程・作業
5 |  | 成形 |  |  | 成形条件 | ショートショット | 絶縁不良 | 4 |  | ①成形機のヒーターの断線により材料温度が管理範囲以下 ②クッション位置バラつき ③射出圧力が低く樹脂が十分に流れない ④金型温度が低く樹脂の固化が速く起こり十分に流れない ⑤射出速度が遅くキャビティーの先端に樹脂が行き着く前に固化が起こる | ①水温が範囲以下になった場合、警報が鳴る ②クッション位置の範囲を安全な範囲で設定 ③④⑤成形条件の圧力/温度/速度を安全な範囲で設定 |  | 2 |  | 目視確認 |  |  | 8 |  | 64 | Ｌ | 実施済 |  | 設計 |  | 熱電対による型温測定実施 |  | 4 | 2 | 8 | 64 | Ｌ
金型
[6 empty] | バリ | お客様工程 | 5 |  | 長期使用による金型パーツの摩耗 | 本材料はガラスを含まない為、長期使用によるパーツの摩耗は本製品のライフを考慮すると、経験上はほぼ無い。（生産予定数：6K個/月） |  | 2 |  | 目視確認 |  |  | 8 |  | 80 | Ｌ
組立不可能
[8 empty] | 5 |  | 成型機温度センサー故障 | 水温が範囲以上になった場合、警報が鳴る |  | 2 |  | 目視確認 |  |  | 8 |  | 80 | Ｌ | 実施済 |  | 設計 |  | 熱電対による型温測定実施 |  | 4 | 2 | 8 | 64 | Ｌ
金型
[8 empty] | 5 |  | 温度設定ミス | 水温が範囲以上になった場合、警報が鳴る |  | 2 |  | 目視確認 |  |  | 8 |  | 80 | Ｌ | 実施済 |  | 設計 |  | 熱電対による型温測定実施 |  | 4 | 2 | 8 | 64 | Ｌ
金型
[6 empty] | 変形 | 組立不良 | 8 |  | 成形機からのバラ落とし | コンテナに製品を並べて保管 |  | 2 |  | 目視確認 |  |  | 4 |  | 64 | Ｌ
[6 empty] | コンタミ | 外観不良 | 4 |  | 他の製品材料混入 | 専用成形機にて成形 |  | 4 |  | 目視確認 |  |  | 4 |  | 64 | Ｌ
[8 empty] | 4 |  | 成型機内のカス混入 | ①パージ材による清掃 |  | 4 |  | 目視確認 |  |  | 4 |  | 64 | Ｌ
②透明PP材による清掃
[8 empty] | 4 |  | 樹脂材料袋の蓋が閉じてない | 開封後の樹脂袋の口が必ず開いたままにしないようにする |  | 2 |  | 目視確認 |  |  | 4 |  | 32 | Ｌ
[6 empty] | 反り | お客様工程 | 4 |  | 製品形状 | 溝形状追加 |  | 4 |  | 目視確認 |  |  | 8 |  | 128 | Ｍ | 2021年12月末 |  | 設計 |  | 治具による嵌会確認 |  | 4 | 2 | 7 | 56 | Ｌ
[7 empty] | 組立不可能 | [16 empty] | 金型
[6 empty] | ヤケ | 外観不良 | 4 |  | ガス抜きが悪くてガスの圧縮熱で樹脂が焼ける | 適切な位置で型割をしている |  | 2 |  | 目視確認 |  |  | 4 |  | 32 | Ｌ
6 |  | インターバル検査 |  |  | 良品・不良品の 検査 | 不良品流出 | お客様工程 | 6 |  | 検査員力量不足 | 検査員教育 |  | 2 |  | 目視確認 |  |  | 8 |  | 96 | Ｌ | 実施済 |  | 品質管理 |  | MSA実施 （クロスタブ法） |  | 4 | 2 | 8 | 64 | Ｌ
[7 empty] | 組立不可能 |  |  |  | （判定試験の実施）
[8 empty] | 8 |  | 良品入れに不良品が混入 | 赤箱を準備し、不良品はすぐに赤箱に入れる |  | 1 |  | 始業点検 |  |  | 3 |  | 24 | Ｌ
7 |  | 工程検査 |  |  | 良品・不良品の検査 | 不良品流出 | お客様工程 | 4 |  | 検査員力量不足 | 検査員教育 |  | 2 |  | 目視確認 |  |  | 8 |  | 64 | Ｌ | 実施済 |  | 品質管理 |  | MSA実施 （クロスタブ法） |  | 4 | 2 | 8 | 64 | Ｌ
組立不可能
[8 empty] | 4 |  | 良品入れに不良品が混入 | 赤箱を準備し、不良品はすぐに赤箱に入れる |  | 2 |  | 目視確認 |  |  | 3 |  | 24 | Ｌ
8 |  | 出荷検査 |  |  | 良品・不良品の 検査 | 不良品流出 | お客様工程 | 4 |  | 検査員力量不足 | 検査員教育 |  | 2 |  | 目視確認 |  |  | 8 |  | 64 | Ｌ | 実施済 |  | 品質管理 |  | MSA実施 （クロスタブ法） |  | 4 | 2 | 8 | 64 | Ｌ
組立不可能
[8 empty] | 4 |  | 良品入れに不良品が混入 | 赤箱を準備し、不良品はすぐに赤箱に入れる |  | 1 |  | 目視確認 |  |  | 1 |  | 4 | Ｌ
[5 empty] | 規定箇所の測定 | 不良品流出 | お客様工程 | 4 | ＊ | 測定者力量不足 | MSA実施（GageR&R） |  | 1 |  | 目視確認 |  |  | 8 |  | 32 | Ｌ
組立不可能
[8 empty] | 4 |  | 良品入れに不良品が混入 | 赤箱を準備し、不良品はすぐに赤箱に入れる |  | 1 |  | 目視確認 |  |  | 1 |  | 4 | Ｌ
[6 empty] | 寸法異常 | お客様工程 | 4 |  | 成形条件不適当 | 表面温度計による金型測定 |  | 2 |  | 目視確認 |  |  | 8 |  | 64 | Ｌ | 2021年12月末 |  | 設計 |  | 治具による嵌会確認 |  | 4 | 2 | 7 | 56 | Ｌ
[7 empty] | 組立不可能 | [16 empty] | 金型
各種成形条件の範囲を安全な範囲で設定
[8 empty] | 8 |  | 測定機故障 | マスターブロック使用にて日常点検の実施 |  | 3 |  | 目視確認 |  |  | 1 |  | 24 | Ｌ
No. |  | ＤＦＭＥＡ |  |  | 要求事項 | 故障モード | 故障影響 | 重大度Ｓ | (分類) 特殊特性 | 故障原因 | 現在の管理方法 | [8 empty] | 危険度 ＲＰＮ S×O×D | (AP) 優先度 アクション | 改善処置計画 |  | 責任者 予定日 |  | 改善処置結果
|  | 品目・機能 | [23 empty] | 改善処置 |  | 処置後の評価
|  | ＰＦＭＥＡ | [8 empty] | 予防 |  | 発生頻度(Ｏ) |  | 検出 |  |  | 検出度Ｄ | [9 empty] | Ｓ | Ｏ | Ｄ | ＲＰＮ | ＡＰ
工程・作業
8 |  | 出荷検査 |  |  | 規定箇所の測定 | 寸法異常 | お客様工程 | 8 | ＊ | 誤った測定機での測定 | 専用測定機の使用 |  | 1 |  | 目視確認 |  |  | 1 |  | 8 | Ｌ
組立不可能
[8 empty] | 8 |  | 自動測定プログラム選択ミス | 誤ったプログラムでは測定開始不可 |  | 1 |  | 目視確認 |  |  | 1 |  | 8 | Ｌ
9 |  | 計量 |  |  | 過不足確認 | 電子秤 | 数の過不足 | 2 |  | 確認不足 | 1升分ずつ数えた後、 電子秤に置き確認 |  | 2 |  | 目視確認 |  |  | 8 |  | 32 | Ｌ
10 |  | 梱包 |  |  | 規定の数量を入れる | 員数過不足 | お客様工程 組立不可能 | 2 |  | 確認不足 | 梱包前の数量の確認 |  | 2 |  | 目視確認 |  |  | 8 |  | 32 | Ｌ
[5 empty] | 梱包箱にラベルを貼る | ラベル間違え | お客様工程 組立不可能 | 4 |  | 複数品種同時梱包、作業場の清掃不足 | 梱包作業は1種類のみ実施 |  | 2 |  | 目視確認 |  |  | 8 |  | 64 | Ｌ
[6 empty] | ラベル無し・ 脱落 | お客様工程 投入不可能 | 2 |  | カード差しの劣化 | 梱包状態の確認 |  | 2 |  | 目視確認 |  |  | 4 |  | 16 | Ｌ
正しくない差し方
11 |  | 引渡し |  |  | 出荷詳細の確認 | 出荷数量間違い | 顧客工程での員数過不足 | 4 |  | 作業者がパレットへの梱包箱数間違い | 梱包出荷作業手順書に従う |  | 1 |  | 目視確認 |  |  | 8 |  | 32 | Ｌ
| 【更新履歴】 | [14 empty] | 【備考欄】
| 版数 |  | 更新年月日 |  | 更新内容 | [6 empty] | 部門 |  | 氏名
| △1 |  |  |  | 図面改訂に伴う品番変更 など
| △2 |  | 2024-02-27 |  | フォーム変更、誤記訂正 等
△3
△4
R
R
R