## HH-5014_380Dカバー
コントロールプラン
| 試作 | 量産試作 | ✓ | 量産 | [16 empty] | ページ |  | 1 | ／ | 2
コントロールプラン番号 | [7 empty] | 主要連絡先／電話 |  |  |  |  | 日付（初版） | [5 empty] | 日付（改訂）
| HH-5014 | [7 empty] | ミツイ精密㈱品質保証部 石井/046-294-3642 |  |  |  |  | 2023-11-22 |  |  |  |  | Rev.2 | 2024-02-16
部品番号／最新変更レベル | [7 empty] | コアチーム |  |  |  |  | 顧客技術部門承認／日付（必要な場合）
| NY0690/NY0691 NY0698/NY0699 | [7 empty] | 品質保証部、製造1部、技術部、管理課
部品名／説明 |  |  |  |  | 顧客名 |  |  | 組織／工場承認／日付 |  |  |  |  | 顧客品質部門承認／日付（必要な場合）
| カバーA/カバーB |  |  |  | 日本メクトロン株式会社 |  |  |  | 2023-11-22
組織／工場 |  |  |  |  | 組織コード |  |  | その他承認／日付 |  |  |  |  | その他承認／日付（必要な場合）
ミツイ精密株式会社 温水工場
部品／ 工程番号 | 工程名／ 作業説明 | 製造用機械、 装置、治工具 |  |  | 番号 | 特性 | 特性 |  |  | 特殊 特性の 分類 | 方法 | [10 empty] | 対応計画 是正処置
[6 empty] | 製品 | 工程 |  |  |  | 製品／工程仕様 ／公差 | 評価／ 測定方法 |  |  | サンプル |  | ポカヨケ |  | 管理方法
[15 empty] | 抜取数 | 頻度 | 点検方法 | 頻度
1 | 材料受入 | － |  |  |  | 品番 品名 数量 LOT No. | 袋の表示と数量の確認 検査成績書 |  |  | － | 材料：SILVERLEN PP AY564 ﾊﾟｯｼｮﾝ ｵﾚﾝｼﾞ6.5 P-3431-3 納入仕様書 | 受入検査／目視 |  |  | － | 受入毎 | － | － | SZR004 原材料･部材入出庫手順 SZQ003 検査管理手順 |  |  | QK004 不適合品管理規定
2 | 成形準備 | 射出成形機 |  |  |  | 製品番号 | 材料準備 金型番号 /金型セット |  |  | － | KSR008 始業点検 | 目視 |  |  | － | 成形開始前 | － | － | SZR025ホットランナー作業手順 SZR026トラバース自動運転までの作業手順 |  |  | 〃
SZR002 成形作業手順、金型取付方法
KSR008 設備・付帯設備 日常点検チェックシート
3 | 条件設定 | 射出成形機 |  |  |  | 成形材料 | 成形条件表 |  |  | － | KAR001成形条件表 | モニター |  |  | － | － | － | － | KSR001 成形条件表 捨てショット：10ショット |  |  | 〃
[7 empty] | 材質 |  |  | － | 材料ロット | 目視 |  |  | － | － | － | －
4 | セットアップ検査 | 測定器 顕微鏡 治具 |  |  |  | ショート バリ 打痕 | ロット管理 |  |  | － | 異常なきこと | 目視 試作時：顕微鏡 初期管理：顕微鏡 定常時：目視 |  |  | 1ショット | セットアップ時 |  |  | KSQ039 工程検査記録表(成形加工） SZQ004 セットアップ検査手順 SZQ003 検査管理手順 |  |  | 〃
[6 empty] | プラスチック・ ゴム部品材質 マーキング |  |  |  |  | >PP/PE<マークの有無 | 目視 |  |  |  |  | － | －
[6 empty] | 寸法 |  |  |  | ＊ | 図面 | 画像測定器
5 | 成形 | 射出成形機 |  |  |  | 外観 | － |  |  | － | 図面 ロット管理票 KSL001 | 目視 |  |  | 1ショット | 1ショット/1日 |  |  | KSQ039 工程検査記録表(成形加工） SZQ025 外観検査要領書 SZR001 製造管理手順 |  |  | 〃
[6 empty] | 形状 | 温度・圧力・ 保圧・時間 |  |  | － | KSR001成形条件表 | モニター |  |  |  |  | － | －
6 | インターバル検査 | 顕微鏡 |  |  |  | 外観 | 外観検査 |  |  | － | 限度見本 品質規格 | 目視 試作時：顕微鏡 初期管理：顕微鏡 定常時：目視 |  |  | 1ショット | 1回/開始時 1回/終了時 | － | － | KAQ039 成形検査記録書兼標準書 SZQ025 外観検査要領書 |  |  | 〃
[21 empty] | ページ |  | 2 | ／ | 2
部品／ 工程番号 | 工程名／ 作業説明 | 製造用機械、 装置、治工具 |  |  | 番号 | 特性 | 特性 |  |  | 特殊 特性の 分類 | 方 法 | [10 empty] | 対応計画 是正処置
[6 empty] | 製品 | 工程 |  |  |  | 製品／工程仕様 ／公差 | 評価／ 測定方法 |  |  | サンプル |  | ポカヨケ |  | 管理方法
[15 empty] | 抜取数 | 頻度 | 点検方法 | 頻度
7 | 工程内検査 | － |  |  |  | 外観 プラスチック・ ゴム部品材質 マーキング | 外観検査 |  |  |  | 図面 限度見本 品質規格 ロット管理票 KSL001 | 目視 試作時：2重検査 初期管理：顕微鏡 定常時：自動機 |  |  | － | 全数 | 形状確認 | 5ショット/LOT | KSQ031 工程検査記録表 SZQ025 外観検査要領書 SZQ003 検査管理手順 |  |  | 〃
8 | 出荷検査 | － |  |  |  | 外観 プラスチック・ ゴム部品材質 マーキング | 外観検査 |  |  |  | 図面 限度見本 品質規格 KH013 出荷検査成績書 KH020 部品検査成績書 ロット管理票 KSL001 >PP/PE<マークの有無 | 目視 |  |  | 5ショット | 各ロット | － | － | KH020 部品検査成績書 SZQ025 外観検査要領書 SZQ003 検査管理手順 |  |  | QK004 不適合品管理規定
|  | 画像測定機 測定治具 |  |  |  | 寸法 | 測定 |  |  | ＊ | 図面 | 画像測定機 測定治具
9 | 計量 | － |  |  |  | 製品番号 | 品番・ロット番号 数量 |  |  | － | 出荷一覧 KM002 出荷管理票 KM001 梱包仕様書 | 目視 |  |  | － | ロット毎 | － | － | KSCb004 引渡し手順書 SZCb001 計量・梱包・出荷手順 QK004 不適合品管理規定 |  |  | 〃
10 | 梱包 | 副資材 |  |  |  | 数量 荷姿 | 品番・数量・ロット番号 梱包状態 |  |  | － | 出荷一覧 KM002 出荷管理票 KM001 梱包仕様書 | 目視 |  |  | － | ロット毎 | 作業手順書 | 全数 | KSCb004 引渡し手順書 SZCb001 計量・梱包・出荷手順 SZO020 検査・外箱梱包作業手順書 |  |  | 〃
11 | 引渡し | 連絡便 |  |  |  | 納期 | 品番・数量・ロット番号 梱包状態 |  |  | － | 出荷一覧 KM002 /荷崩れ・破損・汚損無き事 | 目視 |  |  | － | 引渡し毎 | － | － | SZCb004 引渡し手順書 |  |  | 〃
R
R
R

## ポカヨケ
プレス
種別 | 検出項目 | 確認方法
パネル | 下死点センサー | 工程検査記録票にチェック欄追加
| ミスフィード | 工程検査記録票にチェック欄追加
| 端末検出（安全） | 始業点検表（安全装置の欄に追記）
個片 | 下死点センサー | 工程検査記録票にチェック欄追加
| ミスフィード | 工程検査記録票にチェック欄追加
| 端末検出（安全） | 始業点検表（安全装置の欄に追記）
バーコード | 先入先出
出庫時材料ミスピッキング
成形
種別 | 検出項目 | 確認方法
380Dカバー | 取出機の動作確認 | 日常点検チェックシートに点検項目有り
モニター監視（警報スイッチ確認）
金型温調器と金型実温度の確認
| A・B入れ間違え | 手順、方法変更、
MHVキャリア | 監視カメラ動作確認 | 日常点検チェックシートに点検項目有り
取出機の動作確認
モニター監視（警報スイッチ確認）
金型温調器と金型実温度の確認
ＭＨＶ絶縁カバー | 監視カメラ動作確認 | 日常点検チェックシートに点検項目有り
取出機の動作確認
モニター監視（警報スイッチ確認）
金型温調器と金型実温度の確認
バーコード | 先入先出・出庫時材料ミスピッキング | バーコードのOKラベル、NGラベルを使って確認する
組立
種別 | 検出項目 | 確認方法
キャリア組立治具 | 製品セット間違え
製品と製品が組付けられていない（ロックがかかっていない）
種別 | 検出項目 | 確認方法
キャリア組立治具 | 製品セット間違え | 日常点検表
| 製品と製品が組付けられていない（ロックがかかっていない） | 日常点検表

## KSQ039_成形検査標準書兼記録書 (Rev.4)
|  |  |  | 成形検査標準書兼記録書 | [12 empty] | 作業者名 ： | [8 empty] | 日勤： | 8：00～20：00 | [5 empty] | 成形日 |  |  |  | 年 |  | 月 |  | 日
KSQ039-SZR001-4 | [16 empty] | 作業者名 ： | [8 empty] | 夜勤： | 20：00～8：00
成形機 No. |  | 品 番 ・ 図 番 | [6 empty] | 取数.Cav.No. |  |  |  | 欠品 No. |  | ショット数 |  |  |  | 生 産 数 |  |  |  |  | 生 産 時 間 |  |  | 材 料 名 |  |  |  | 材料ロット No. |  |  |  |  | 金型No.又は資産 |  |  |  | 品証印
[10 empty] | / |  |  |  |  | Shot
[23 empty] | 個 |  | ～
管理項目 |  |  | ヒーター温度 | [7 empty] | 圧力 |  |  | 保 圧 | [6 empty] | 保 圧 時 間 |  |  |  |  | 位置 ／ 射出速度 | [10 empty] | 充填 時間 | 冷却 時間 |  | 担当印
時間 |  |  | 5 | 4 | 3 | 2 |  | 1 | 水冷 |  | ピーク圧 |  | 充填圧 | 4 |  | 3 |  | 2 |  | 1 | 4 | 3 |  | 2 | 1 | V-P切替 |  | Ｖ４／Ｓ４ |  | Ｖ３／Ｓ３ |  | Ｖ２／Ｓ２ |  |  | Ｖ１／Ｓ１
8:00
又は立ち上り
変更 （１）
：
設 備 機 器 チェック | [6 empty] | 成 形 （異 常 内 容・処 置 結 果） | [16 empty] | ｾｯﾄｱｯﾌﾟ検査 | ｲﾝﾀｰﾊﾞﾙ検査 |  |  |  | 自 主 検 査 |  | ロット検査 JIS-Z-9015水準Ⅰ
項目 |  | 時間 |  | 8:00 | 20:30 | [14 empty] | 時間 | [10 empty] | 8:00 |  | ﾛｯﾄ管理票 |  | 不良数 | / | 抜取数 | 不良内容及び結果
[20 empty] | 検査項目 | [10 empty] | orｴﾝﾄﾞ
成形機 油温 |  |  |  | ℃ | ℃ | [14 empty] | ショート・ショット | [15 empty] | /
30℃～50℃ | [19 empty] | バリ mm MAX
乾燥機 | 設定温度 |  |  | ℃ | ℃ | [14 empty] | ヒケ | [15 empty] | /
| 表示温度 |  |  | ℃ | ℃ | [14 empty] | ウエルド
金型 温度 | 設定温度 |  |  | ℃ | ℃ | [14 empty] | 気泡 | [15 empty] | /
| 表示温度 |  |  | ℃ | ℃ | [14 empty] | 汚れ
| 設定温度 |  |  | ℃ | ℃ | [14 empty] | キズ・打痕 | [15 empty] | /
| 表示温度 |  |  | ℃ | ℃ | [14 empty] | ゲートバリ
[20 empty] | パーツ破損 | [15 empty] | /
[7 empty] | * 予備乾燥実施した時にみ下記に記入 | [12 empty] | 変形
担 当 印 | [6 empty] | 乾燥温度 ℃ | [12 empty] | 反り | [15 empty] | /
[7 empty] | 時 分 ～ 時 分 | [12 empty] | 異物付着
[20 empty] | 刻印有無・位置 | [15 empty] | /
コンタミ
管理項目 |  |  |  | 実施結果 |  |  | 測定略図 | [12 empty] | ゲートバリ外周面凸不可 | [15 empty] | /
端子 変形・変色
ｾｯﾄｱｯﾌﾟ時捨てｼｮｯﾄ |  |  |  | ｼｮｯﾄ | [15 empty] | スキマ 0.2mm 以下 | [12 empty] | TOTAL No. | [5 empty] | ～
[20 empty] | 外観判定表示 |  |  |  | 良品 : ○ 限度内 : △ 不良 : ×
[20 empty] | 検 査 印 | [12 empty] | 検査結果
検査指示及びｲﾝﾀｰﾊﾞﾙ検査結果
[7 empty] | 規格値 |  | A寸法
[7 empty] | 規格値 |  | B寸法 | [21 empty] | 異常ﾛｯﾄ検査結果表発行No.
[7 empty] | Cav.No. |  | Cav.No. |  |  | Cav.No. |  | Cav.No. |  |  | 測定者
[31 empty] | 判 定 |  |  | 合格 不合格 選別 予備 廃棄
[7 empty] | Cav.No. |  | Cav.No. |  |  | Cav.No. |  | Cav.No. | [16 empty] | 検査日
ミツイ精密株式会社

## KSQ031_工程検査記録表(成型加工） Rev.4
品番 |  |  | 工程（全数）検査記録表 | [5 empty] | （顕微鏡・拡大鏡・目視）
製品名 | [12 empty] | 年 月度
検査日 | 製造Lot | 検査数 | 検 査 項 目 | [6 empty] | 合計 | 備 考 | 担当者 | 承認
|  |  | ショート | バリ | キズ・打痕 | コンタミ | 汚れ | ふくれ
KSQ031-SZQ003-4 | [6 empty] | ミツイ精密株式会社

## SZR001_製造管理手順_Rev.10
1/2
文書番号 |  |  |  |  | SZR001 |  |  | 製造管理手順 |  | 承認 | 作成
基準文書 |  |  |  |  | HH061 | [6 empty] | 新文書№ SZR001-HH061-10
制定日 |  |  |  |  | 2007-10-24
版 |  |  |  |  | 10
改定日 |  |  |  |  | 2022-10-18
| 1. |  | 適用範囲
本手順はミツイ精密㈱製造１部生産課における製造作業の実施要領について適用する。
| 2. |  | 責任
作業全般の責任者は製造部門長とする。
| 3. |  | 製造計画の策定と製造指示
|  | 3-1 |  |  | 製造の計画
製造部門は必要に応じて営業部とその日の製造予定の確認を実施し、
製造の進捗状況と今後の予定についての工程の打合せを行う。
|  | 3-2 |  |  | 製造の指示
製造部門は営業部発行の『製造指示書』に基づいて金型の組替え及び
メンテナンスを技術部へ『金型作業依頼書』(KSMa004)を発行し依頼をする。
| 4. |  | 成形準備
|  | ５-１ |  |  | 製造設備の点検
|  |  |  | （1） |  | 作業者は『設備管理点検手順』(SZR003)に基づき製造設備の日常点検を実施し、結果を
『設備･付帯設備日常点検チェックシート』(KSR008)に記録する。
設備管理点検手順を参照(SZR003)
|  | ５-２ |  |  | 金型交換
『製造指示書』にて指示された製品の金型を『製造指示書』に基づき、必要に応じて
指定された成形機に金型交換を実施する。
成形作業指示書 金型取付方法を参照(SZR002)
|  | ５-３ |  |  | 原材料準備
|  |  |  | （1） |  | 作業者は、『製造指示書』に基づき使用原材料を所定の場所から出庫し、『材料入出庫
台帳』(KSCb007)に記録する。
原材料・部材入出庫手順参照(SZR004)
|  |  |  | （2） |  | 成形材料の予備乾燥を行なう
成形作業指示書 材料予備乾燥手順を参照(SZR006)
|  | ５-４ |  |  | セットアップ
|  |  |  | （1） |  | 残留物の確認、異常品の混入防止を行なう
成形作業手順 成形機清掃要領を参照(SZR007)
|  |  |  | （2） |  | 金型交換した作業者は、成形条件表(KSR001)に基づき成形条件の設定を行う。成形条件に
変更のある場合は、成形加工技能認定者(SZR017)が調整を行う。
|  | ５-５ |  |  | セットアップ時の製品品質確認
|  |  |  | （1） |  | セットアップ時の捨てショットは赤箱に入れ、製品により最低10～100Shot以上とする。
|  |  |  | （2） |  | セットアップとして、作業者は、『成形検査標準書兼記録書』(KSQ039)に基づきセットアップ
製品を確認検査する。
|  |  |  | （3） |  | セットアップ製品を5ショット、検査要領書(SZQ018)に基づき合格であれば
『サンプル カード』(KSQ012)とサンプル1ショットを添付して品質保証部門へ提出する。
ミツイ精密株式会社
2/2
文書番号 |  |  |  |  | SZR001 |  |  | 製造管理手順
基準文書 |  |  |  |  | HH061
版 |  |  |  |  | 10
改定日 |  |  |  |  | 2022-10-18
| ５-６ |  |  | 成形条件の記録
成形条件は『成形条件表』に基づき設定する。
但し、成形条件が製品機能を満足できないと判断した場合には成形加工技能認定者が
条件幅を変更し、製品の確認を行い、『成形条件表』に履歴を記録する。
| ６. |  | 成形作業
|  | ６-１ |  |  | 量産
|  |  |  | （1） |  | 成形品は『ロット管理票』(KSQ018)に記録し次工程に移す。
注意事項：工程内で使用するポリ袋は無添加用のポリ袋を使用する事。
|  |  |  | （2） |  | 量産中における自主検査は『成形検査標準書兼記録書』及び『検査要領書』
に基づき実施し、記録は成形検査標準書兼記録書に残す。
|  |  |  | （3） |  | 自主検査時に不適合品が発見された場合は上司に連絡する。
|  |  |  | (4) |  | 1回/Day 製品特性評価として、寸法確認を実施し、管理図にて管理を行なう
品質管理手順 管理図での管理方法を参照(SZQ001)
|  |  |  | （5） |  | チョコ停止時の処理 (SZR011) 成形作業指示書 成形機警報時の製品処理を参照し処理をする。
|  |  |  | （6） |  | 落下した製品は廃棄として処理する事。
|  | ６-２ |  |  | 生産終了 |  | Ｒｅｖ.2
生産指示数終了後のキープサンプルは２ショットとし、１ショットは生産終了金型に
添付する。
残りの１ショットは『サンプル カード』(KSQ012)を添付して、品質保証部門に提出する。
|  | 6-3 |  |  | 成形機停止時のシリンダー内管理
コンタミ発生率の高い樹脂については、成形機停止時は洗浄材を流すか
保温状態を保ちコンタミ発生率を抑える管理を行う事。
|  | ７-１ |  |  | ショット数管理とメンテナンス
|  |  |  | （1） |  | 作業者は、毎END時のショット数を集計し、金型ショット累計を算出し、累計ショット数が
定められたショットに達する前に、フルメンテナンスを実施する。
|  |  |  | （2） |  | 成形終了後においてフルメンテナンスを要しない金型は、『金型カルテ』(KSMa001)にショット累計を
記入し、次回の成形時に累計を継続させる。
|  |  |  | （3） |  | 担当者は、期日までにフルメンテナンスを実施し、内容を『金型カルテ』に記録する。
|  | ７-２ |  |  | 量産中における金型トラブル
|  |  |  | （1） |  | 量産中、金型に関する異常を発見した場合は、上司に報告する。
|  |  |  | （2） |  | 技術部へ「金型作業依頼書」（KSMa004)を発行し依頼をする。
|  | ８-３ |  |  | 成形後の金型の保管
成形を終了した金型は、エンドサンプル1ショットを添付する。
| ９. |  | 端数原材料の管理
成形を終了して端数となった原材料は、所定の場所に保管する。
| 10. |  | ロット管理
|  | ９-１ |  |  | ロット管理手順を参照し管理する。（SZQ009)
改訂履歴 | 8 |  | 6項 6-3 成形機停止時のシリンダー内管理追記 | [5 empty] | 2020.12.17 | 徳留 | 小山
| 9 |  | 組織変更の為文書番号変更及び内容一部変更 | [5 empty] | 2021.11.09 | 徳留 | 小山
| 10 |  | 5-5項（1）内容変更 | [5 empty] | 2022.10.18 | 徳留 | 小山
| REV |  | 変更内容 | [5 empty] | 年月日 | 承認 | 作成
変更点

## SZQ025_外観検査手順書及び梱包手順書
外観検査手順書及び梱包手順書
[10 empty] | 承認 | 作成
文書番号 | SZQ025-*****-1 |  | 品名 | カバーA／カバーB
改訂日 |  |  | 品番 | NY0690/NY0691
1.この手順書はカバーA.B NY0690/NY0691のみ適用とする。
2.検査基準は外観検査要領書（SZQ025-HH-3504-1）及び（SZQ025-HH-3504-2）を基準とし検査を行うこと。
3・手順
①注意としてカバーAは左側 |  |  |  | ②識別確認 カバーA左側、カバーB右側。 |  | ③トラバースから降りてきた製品が |  |  | ④コンベアー上のカバーAから検査を行う。
カバーBは右側に置くことを厳守する事。 | [5 empty] | 置かれる状態。
⑤原寸サイズのカバーAの図面の上に、 |  |  |  | ⑥照合終了後、一時的に置く。（カバーA） |  | ⑦コンベアー上のカバーBの検査を行う。 |  |  | ⑧原寸サイズのカバーBの図面の上に、
検査後のカバーAを重ね合わせ照合する。 |  |  |  | ※この時同一方向に置くこと。 |  |  |  |  | 検査後のカバーBを重ね合わせ照合する。
また図面刻印１とカバー刻印１を照合する。 | [8 empty] | また図面刻印2とカバー刻印2を照合する。
⑨検査終了後、一時置場に置く。（カバーB） |  |  |  | ⑩カバーA、B共に5個出来たら、数量を確認 |  | ⑪良品箱の桝に5個製品を入れる。（カバーA) |  |  | ⑫良品箱の桝に5個製品を入れる。（カバーB)
※この時同一方向に置くこと。 |  |  |  | する。 |  | ※入り数5個X6＝30個 |  |  | ※入り数5個X6＝30個
⑬入り数30個を確認し異常がなければ |  |  |  | ⑭入り数30個を確認し異常がなければ
蓋をし所定の位置まで運ぶ。（カバーA） |  |  |  | 蓋をし所定の位置まで運ぶ。（カバーB）
【改訂履歴】 | [6 empty] | 【過去の不具合】
年 月 日 |  | 内容 |  |  | 承認 | 作成 | 年月日 | 不具合内容
1 | 2021.05.12 |  | 新規作成 |  |  |  | 平野 | 今村
Rev. | 年月日 |  | 改定内容 |  |  |  | 承認 | 担当

## KSR001_成形条件表_住友SE Rev.2
KAR001-AKR001-2
成形条件表 TOYO450ｔ | [5 empty] | 顧客名 | [28 empty] | 条件項目 | [5 empty] | □ 基本 | [5 empty] | □ 初物 | [5 empty] | □ | [5 empty] | 成形機番号 | [12 empty] | 号機
[6 empty] | 製品番号 | [19 empty] | 取数 |  |  |  |  | / |  |  |  | 条件設定日 | [9 empty] | 年 | [5 empty] | 月 | [5 empty] | 日 |  | 成形機大きさ | [9 empty] | ｔ |  |  |  | ｃ
[6 empty] | 製品名 | [28 empty] | 条件設定者 | [23 empty] | ｽｸﾘｭｰ径 | [9 empty] | Φ |  |  |  | mm
[6 empty] | 材料名 | [28 empty] | 条件承認者 | [23 empty] | ﾉｽﾞﾙ径 | [9 empty] | R |  |  |  | mm
ミツイ精密（株） | [5 empty] | 混合率 |  |  |  |  | 新材 | [10 empty] | ： |  |  | 再生材 | [9 empty] | 乾燥設定温度 | [15 empty] | ℃ |  |  | ± | [14 empty] | 時間以上
工場名 | [5 empty] | 金型番号 | [28 empty] | 製品重量 | [5 empty] | 1ｹ重量 | [11 empty] | ｇ | ﾗﾝﾅｰ重量 | [10 empty] | ｇ | 1Shot重量 | [8 empty] | ｇ
温水 | [5 empty] | 温調器温度 |  |  |  |  | 固定側 |  |  |  | 設定 | [7 empty] | ℃ |  | 表示 | [6 empty] | ℃ |  | 可動側 |  |  |  |  | 設定 | [7 empty] | ℃ |  | 表示 | [9 empty] | ℃ |  | □ |  | 水 |  | □ |  | 油 |  |  | □ | ヒーター
ピーク圧 | [9 empty] | Mpa | V-P切換 | [14 empty] | mm | ｸｯｼｮﾝ | [12 empty] | mm | 保圧完 | [15 empty] | mm | 型開閉位置 | [16 empty] | mm
[10 empty] | Mpa | サイクル | [14 empty] | sec | 充填 | [12 empty] | sec | 計量 | [15 empty] | sec | ｽｸﾘｭｰ位置 | [16 empty] | mm
[8 empty] | 樹脂 | [6 empty] | 15（15ｂ） | [7 empty] | 15（15ｂ） | [6 empty] | 4th | [7 empty] | 3rd | [7 empty] | 2nd | [8 empty] | 1st | [12 empty] | 水冷
温度 |  |  | 実績 | [10 empty] | ℃ | [6 empty] | ℃ | [6 empty] | ℃ | [7 empty] | ℃ | [7 empty] | ℃ | [8 empty] | ℃ | [8 empty] | ℃ | [11 empty] | ℃
|  |  | 成形主設定 | [8 empty] | ± | [6 empty] | ± | [7 empty] | ± | [6 empty] | ± | [7 empty] | ± | [8 empty] | ± | [8 empty] | ± | [11 empty] | ±
[7 empty] | ± |  |  | 速度 |  |  | 10 | [5 empty] | ± |  |  |  |  | mm | [10 empty] | 時間 | [7 empty] | ± | [6 empty] | 圧力 | [8 empty] | ± |  |  |  |  | 計量遅延 | [7 empty] | ±
充填
|  |  | 4th |  |  |  | 3rd | [5 empty] | 2nd | [5 empty] | 1st | [13 empty] | V-P切換 | [6 empty] | 4th | [7 empty] | 3rd | [7 empty] | 2nd | [7 empty] | 1st
保圧時間 |  |  |  |  | ± |  |  |  | ± | [6 empty] | ± | [6 empty] | ± |  |  | sec |  |  | 位置 | [7 empty] | ± | [6 empty] | ± | [7 empty] | ± | [7 empty] | ± | [6 empty] | ± |  |  | mm
圧力 |  |  |  |  | ± |  |  |  | ± | [6 empty] | ± | [6 empty] | ± |  |  | Mpa |  |  | 速度 | [7 empty] | ± | [6 empty] | ± | [7 empty] | ± | [7 empty] | ± | [6 empty] | ± |  |  | mm/sec
[10 empty] | 計量動作 | [6 empty] | サックバック | [17 empty] | 1st | [6 empty] | 2nd | [5 empty] | 計量
VP切換 |  |  |  |  | ± | [8 empty] | ± | [5 empty] | ± |  |  |  | mm | [5 empty] | 位置 | [6 empty] | ± | [6 empty] | ± | [7 empty] | ± |  |  |  | mm | [5 empty] | 計量遅延 | [5 empty] | ± |  |  | sec
冷却時間 |  |  |  |  | ± |  | sec |  |  | シンクロ | [9 empty] | ± |  |  |  | mm/sec | [5 empty] | 背圧 | [6 empty] | ± | [6 empty] | ± | [7 empty] | ± |  |  |  | Mpa | [5 empty] | + |  |  | サックバック
休止時間 |  |  |  |  | ± |  | sec | [6 empty] | ± | [15 empty] | 回転 | [6 empty] | ± | [6 empty] | ± | [7 empty] | ± |  |  |  | rpm | [5 empty] | 徐圧 | [5 empty] | ± |  |  | mm
[62 empty] | 切 | [5 empty] | ± |  |  | mm/s
|  | 型開 | [15 empty] | 段数切換 | [8 empty] | 型閉
[5 empty] | 型開幅 |  |  | 1st |  |  |  |  | 2nd | [17 empty] | 1st |  |  |  |  | 2nd |  |  |  |  | 型締 | [11 empty] | 型締力 | [11 empty] | 低圧型締
[23 empty] | mm | [23 empty] | mm | [11 empty] | KN |  |  | 位置 | [5 empty] | ± |  |  | mm
[23 empty] | ％ | [23 empty] | ％ | [14 empty] | 圧力 | [5 empty] | ± |  |  | ％
特記事項及び注意事項
| Rev.№ |  |  | 改訂日 |  |  |  | 改訂内容 | [46 empty] | 担当 | [5 empty] | 承認
| 1 |  |  | 2009-09-14 |  |  |  | 新規作成 | [46 empty] | 若林 | [5 empty] | 服部
| 2 |  |  | 2015-06-30 |  |  |  | 採番方式変更に伴う様式番号変更（(AK-050⇒KAR001) | [46 empty] | 小山 | [5 empty] | 徳留

## KSR008_設備 付帯設備日常点検チェックシートRev.6
設備/付帯設備日常点検チェックシート
KSR008-SZR-001-6
|  | 成形機 チェックシート | [20 empty] | 年 |  |  | 月 |  |  | 号機
項目 | [6 empty] | 日付 | 1 | 2 | 3 | 4 | 5 | 6 | 7 | 8 | 9 | 10 | 11 | 12 | 13 | 14 | 15 | 16 | 17 | 18 | 19 | 20 | 21 | 22 | 23 | 24 | 25 | 26 | 27 | 28 | 29 | 30 | 31
日次 | ① | 始業時、成形機・金型及び成形機周辺・付帯設備の清掃を実施すること。
| ② | モニター確認（警報スイッチが入っている事）。
| ③ | シリンダーの現在温度が設定値に対して±5℃以内にある事。 | [5 empty] | ℃ | ℃ | ℃ | ℃ | ℃ | ℃ | ℃ | ℃ | ℃ | ℃ | ℃ | ℃ | ℃ | ℃ | ℃ | ℃ | ℃ | ℃ | ℃ | ℃ | ℃ | ℃ | ℃ | ℃ | ℃ | ℃ | ℃ | ℃ | ℃ | ℃ | ℃
| ④ | カメラ確認（WATCH＜赤色＞のランプが点灯している事）。
| ⑤ | 取出し機が正常に動作し、汚れが無い事。
| ⑥ | 温調機及びコントローラーの現在温度が設定に対して±5℃以内にある事。 | [5 empty] | ℃ | ℃ | ℃ | ℃ | ℃ | ℃ | ℃ | ℃ | ℃ | ℃ | ℃ | ℃ | ℃ | ℃ | ℃ | ℃ | ℃ | ℃ | ℃ | ℃ | ℃ | ℃ | ℃ | ℃ | ℃ | ℃ | ℃ | ℃ | ℃ | ℃ | ℃
| ⑦ | ホッパードライヤーの現在温度が設定値に対して±5℃以内にある事。 | [5 empty] | ℃ | ℃ | ℃ | ℃ | ℃ | ℃ | ℃ | ℃ | ℃ | ℃ | ℃ | ℃ | ℃ | ℃ | ℃ | ℃ | ℃ | ℃ | ℃ | ℃ | ℃ | ℃ | ℃ | ℃ | ℃ | ℃ | ℃ | ℃ | ℃ | ℃ | ℃
| ⑧ | シューターの劣化が無い事。
| ⑨ | コンベアーが正常に動作し、汚れが無い事。
| ⑩ | 製品が飛散していないか
| ⑪ | 金型温調機と実温度の確認。
| ⑫ | 金型開閉及びエジェクト動作に問題がないか。
| ⑬ | 冷却水ホース及び継手部より水漏れがないか。
週次 | ① | ホッパーのエアフィルターの目詰まりが無い事。
| ② | 吸引ノズルのエアフィルターの目詰まりが無い事。
| ③ | トラバース吸着パッドに破損、汚れはないか？
月次 | ① | トラバース吸着パッドの清掃及び、エアーホースからの漏れはないか？
確認 |  | 点 検 者
|  | ※異常時責任者へ報告 |  |  | * | 週次は週初めにチェックする。原則は月曜日、休みの場合は翌日とする。
[5 empty] | * | ±の公差で指示している場合は、差の温度を記入すること。
|  | 点検結果記号 |  | 適合＝レ 不適合＝× 清掃＝Ａ 調整＝Ｂ 修理＝Ｃ 部品交換＝Ｄ 給油＝Ｅ 対象外及び成形機が稼働していない場合＝／
ミツイ精密株式会社
Rev.№ |  |  | 改訂日 | 改訂内容 | [28 empty] | 担当 |  |  | 承認
1 |  |  | 2008-10-20 | 新規作成 | [28 empty] | 角田 |  |  | 服部
2 |  |  | 2012-10-08 | 一部変更 | [28 empty] | 小山 |  |  | 服部
3 |  |  | 2015-06-30 | 採番方式変更による様式番号変更(AK-170⇒KAR008) | [28 empty] | 小山 |  |  | 徳留
4 |  |  | 2020-06-19 | ⑪ ⑫項目追加 | [28 empty] | 小山 |  |  | 徳留
5 |  |  | 2021-05-11 | 組織変更の為様式番号変更（KAR008→KSR008) | [28 empty] | 小山 |  |  | 徳留
6 |  |  | 2022-10-17 | 日次点検⑬項目追加,月次①削除し③追加、月次①追加 | [28 empty] | 小山 |  |  | 徳留

## SZCb001_出荷管理手順 (Rev.9)
| 文書番号 |  |  | SZCb001 |  | 計量・梱包・出荷手順 |  | 承 認 | 作成
| 基準文書 |  |  | HH061
| 制定日 |  |  | 2007-10-24
| 版 |  |  | 9
| 改訂日 |  |  | 2023-04-04 | [5 empty] | 新様式№ SZCb001-HH061-9
| 1 | 目的
本手順は製造1部生産課における計量・梱包・出荷管理業務の実施手順を明確にする事を
目的とする。
| 2 | 適用範囲
製造1部生産課における計量・梱包・出荷管理の業務に適用する。
| 3 | 責任
計量・梱包・出荷管理業務の責任者は製造1部生産課部門長とする。
| 4 | 作業及び工程管理
|  | -1 | (1)作業者は生産管理担当者からの出荷指示に対し、進捗状況と今後の予定について生産管理担
当者、検査部門と打ち合わせを行う。
(2)作業者は出荷指示対象製品の出荷日、品番、品名、ロットNo,数量、納入数量を
出荷一覧表（KSCb007）へ記入し、品質保証部へ提出し、検査成績書の
作成依頼をする。
| 5 | 計量・計数及び梱包
|  |  | 5.1 | 完成品計量・梱包
（1）『電子はかり始業点検シート』（KSCｂ003）により、計量器の点検を実施し、記録する。
（2）製品ロット毎、単位重量を割り出し梱包仕様書（SZCb007）又は指示に基づき計量梱包する。
（3）計量及び梱包作業のデータは（計量・梱包・出荷記録）（KSCｂ004）に記録し、所定の場所に保管する。
（4）トレー及び整列梱包は梱包仕様書又は指示に従う。
・トレー及び箱への表示として、ロット管理票(KSQ018)に基づき、
品番・ロット番号・数量を表示する。
・トレー及び箱へ表示された品番・ロット番号・数量の表示に間違いがないか
工程検査責任者が責任を持って確認する。
（5）作業者は出荷指示対象製品の出荷日、品番、品名、ロットNo,数量、納入数量を
出荷一覧表（KSCb007）へ記入し、品質保証部へ提出し、検査成績書の
作成依頼をする。
（6）ラベルを作成する。
* 表示ラベルの形態は顧客指示による。
（7）表示ラベル等の確認を実施する。
* 2頁のラベル確認方法手順に従う。
| 6 | 出荷用表示ラベルの更新
顧客指定の表示ラベルに関する情報更新が発生した場合は、随時対応する。
| 7 | 出荷作業
|  |  | 7.1 | 『出荷計画表』（KSCｂ006）を基に顧客指定の納品書及び、顧客指定の必要帳票を作成する。
|  |  | 7.2 | 『出荷計画表』を基に、出荷品の確認を行う。
|  |  | 7.3 | 品質保証部が作成した検査成績書の内容と相違がない事を確認する。
|  |  | 7.4 | 出荷先別に送り状を作成し、顧客指定箇所に貼り付け、送り先・箱数の確認を行う。
7.5 以上の作業が終了したら出荷製品を所定の位置に運び作業終了。
| 8 | 異常発見時
計量・計数作業中及び、梱包中、梱包終了品に異常が発見された場合は
上司に連絡し指示を仰ぐこと。
ミツイ精密株式会社
改訂履歴 |  |  | REV | 改訂内容 |  |  | 年月日 | 承認 | 作成
|  | 9 |  | 5項の（5）追加 7項7.3追加 |  |  | 2023-04-04 | 徳留 | 小山