## 0006
コントロールプラン
| 試作 | 量産試作 | ✓ | 量産 | [12 empty] | ページ |  | 1 | ／ | 3
コントロールプラン番号 | [7 empty] | 主要連絡先／電話 |  |  |  | 日付（初版） |  |  |  | 日付（改訂）
| 0006 | [7 empty] | ミツイ精密㈱品質保証部/046-294-3642 |  |  |  | 2021-01-11
部品番号／最新変更レベル | [7 empty] | コアチーム |  |  |  | 顧客技術部門承認／日付（必要な場合）
| 別紙図番/材料コード一覧表参照 | [7 empty] | 品質保証部、製造1部、技術部、管理課
部品名／説明 | [7 empty] | 組織／工場承認／日付 |  |  |  | 顧客品質部門承認／日付（必要な場合）
| 自動車アルミ補強板 Single（脱脂処理品_アニール処理無し） | [7 empty] | 2021-01-11
組織／工場 |  |  |  |  | 組織コード |  |  | その他承認／日付 |  |  |  | その他承認／日付（必要な場合）
温水工場
部品／ 工程番号 | 工程名／ 作業説明 | 製造用機械、 装置、治工具 |  |  | 特性 |  |  |  | 特殊 特性の 分類 | 方法 | [7 empty] | 対応計画 是正処置
[5 empty] | 番号 | 製品 | 工程 |  |  | 製品／工程仕様 ／公差 | 評価／ 測定方法 |  |  | サンプル |  | 管理方法
[14 empty] | 抜取数 | 頻度
1 | 材料受入 | バーコードリーダー |  |  |  | 材質・重量 板厚・幅 LOT No. | 材料成分 |  |  | 注文書 DKK015-4 DKK019-12 アルミ材 購入仕様書 | 受入検査／目視 |  |  |  | 受入毎 | SZM001 プレス材料受入手順書 KSM001 プレス材料受入台帳 |  | HH-068 異常処置手順書 に従う
2 | 金型セット | 金型プレス機 |  |  |  | 製品番号 | 金型番号 |  |  | KSPW001 作業指示書 ロット管理票 KSL001 | 目視 |  |  |  | 金型 セット時 | SZSi001 プレス作業 手順書 |  | 〃
3 | 材料セット | 〃 |  |  |  | 材質 汚れ・キズ 板厚 | ロット管理 |  |  | 図面 ロット管理票 KSL001 | 目視 |  |  |  | 材料 セット時 | SZSi004-1～ プレス作業 手順書 |  | 〃
4 | 条件設定 | 〃 |  |  |  |  | ストローク調整 回転数 |  |  | 条件表 | モニター |  |  |  | 段取時 | 〃 |  | 〃
5 | 生産 | 〃 |  |  |  | 板厚・穴径 寸法・抜き穴数・外観 |  |  |  | 図面 ロット管理票 KSL001 | マイクロメータ ピンゲージ・ノギス 確認治具・顕微鏡 目視 |  |  |  | ロット | SZP001 プレス作業手順書 KSPI001 工程検査記録票 |  | 〃
寸法（穴直径・穴間ピッチ）
[17 empty] | ページ |  | 2 | ／ | 3
部品／ 工程番号 | 工程名／ 作業説明 | 製造用機械、 装置、治工具 |  |  | 特 性 |  |  |  | 特殊 特性の 分類 | 方 法 | [7 empty] | 対応計画 是正処置
[5 empty] | 番号 | 製品 | 工程 |  |  | 製品／工程仕様 ／公差 | 評価／ 測定方法 |  |  | サンプル |  | 管理方法
[14 empty] | 抜取数 | 頻度
6 | 治具セット | 治具 |  |  |  |  | 製品番号 ロット管理 |  |  | 図面 ロット管理票 KSL001 | 目視 |  |  | 全数 | 処理毎 | SZSD2001 表面処理作業手順書 |  | 〃
7 | 超音波脱脂 （452ℓ） | 自動洗浄装置 |  |  |  |  | 液温 時間 揺動 超音波設定 薬液交換 濃度 |  |  | 65±5℃ 240秒 5回以上 5A±2A 脱脂剤(FD-102N) 45±10g/ℓ | 温調器温度計 モニター 電流計 軽量カップ |  |  | 全数 | 朝・昼 段取り時 50回以内又は2日毎 | KSSSGD2001 点検記録票 KSSEKD2001 薬品管理記録表 |  | 〃
8 | 水洗 | 〃 |  |  |  |  | 流水量 時間 揺動 |  |  | 20±10ℓ/分 60秒 5回以上 | オーバーフロー モニター |  |  | 全数 | 朝・昼 段取り時 | KSSSGD2001 点検記録票 |  | 〃
9 | 水洗 | 〃 |  |  |  |  | 流水量 時間 揺動 |  |  | 20±10ℓ/分 60秒 5回以上 | 流量計 モニター |  |  | 全数 | 朝・昼 段取り時 | KSSSGD2001 点検記録票 |  | 〃
10 | 待機槽 | 〃 |  |  |  |  | 流水量 |  |  | 20±10ℓ/分 | 流量計 |  |  | 全数 | 朝・昼 | KSSSGD2001 点検記録票 |  | 〃
11 | 水洗 | 〃 |  |  |  |  | 流水量 時間 揺動 |  |  | 10+10/-5ℓ/分 30秒 5回以上 | 流量計 モニター |  |  | 全数 | 朝・昼 段取り時 | KSSSGD2001 点検記録票 |  | 〃
12 | 水洗 | 〃 |  |  |  |  | 流水量 時間 揺動 |  |  | 10+/10-5ℓ/分 30秒 5回以上 | 流量計 モニター |  |  | 全数 | 朝・昼 段取り時 | KSSSGD2001 点検記録票 |  | 〃
13 | 純水水洗 | 〃 |  |  |  |  | 時間 揺動 純水純度 |  |  | 20秒 5回以上 0.1MΩ/cm以上 | モニター 比抵抗率計 |  |  | 全数 | 段取り時 始業時 | SZSD2001 表面処理作業手順書 KSSSGD2001 点検記録票 |  | 〃
14 | 純水水洗 | 〃 |  |  |  |  | 時間 揺動 純水純度 |  |  | 20秒 5回以上 1.0MΩ/cm以上 | モニター 比抵抗率計 |  |  | 全数 | 段取り時 始業時 | 〃 |  | 〃
15 | 回転乾燥 | 回転乾燥機 |  |  |  |  | 温度 時間 回転数 |  |  | 70±10℃ 360秒 250±10rpm | 温度調節計 モニター |  |  | 全数 | 段取り時 | KSSSGD2001 点検記録票 |  | 〃
16 | 製品取り出し |  |  |  |  | 製品番号 外観 残留油分 |  |  |  | KSL001 ロット管理票 46mN/m以上 | 仕上がり状態/目視 濡れ性試験 |  |  | n=1/品種毎 | 処理毎 | KSSEGD2001 エッチング管理兼残留油分チェック表 |  | 〃
[17 empty] | ページ |  | 3 | ／ | 3
部品／ 工程番号 | 工程名／ 作業説明 | 製造用機械、 装置、治工具 |  |  | 特 性 |  |  |  | 特殊 特性の 分類 | 方 法 | [7 empty] | 対応計画 是正処置
[5 empty] | 番号 | 製品 | 工程 |  |  | 製品／工程仕様 ／公差 | 評価／ 測定方法 |  |  | サンプル |  | 管理方法
[14 empty] | 抜取数 | 頻度
17 | 外観検査 |  |  |  |  | 外観 | ロット管理 |  |  | 図面 限度見本 ロット管理票 KSL001 | 目視 |  |  | 全数 | ロット毎 | SZK-001 外観検査作業 手順書 |  | 〃
18 | 出荷検査 |  |  |  |  | 寸法 外観 | ロット管理 |  |  | 図面 限度見本 KH013 出荷検査成績書 KH020 部品検査成績書 ロット管理票 KSL001 | 画像測定機 ピンゲージ マイクロメータ ダイヤルゲージ 顕微鏡 目視 |  |  | 1ショット/製造ロット 5ショット/製造ロット | ロット毎 | HH-042 出荷検査作業 手順書 |  | 〃
19 | 計量・包装 | 計量器・秤 |  |  |  | 製品番号 型番 ロットNo. 数量 |  |  |  | 出荷一覧 KM002 出荷管理票 KM001 図面 | 目視 |  |  |  | 計量 包装毎 | GMN005 計量手順書 GMN003 ビニール・トレー梱包手順書 |  | 〃
20 | 梱包 | 副資材 |  |  |  | 製品番号 数量 荷姿 |  |  |  | 出荷一覧 KM002 出荷管理票 KM001 梱包仕様書 | 異常無き事/目視 |  |  |  | 梱包毎 | GMN001 梱包・出荷作業手順書 |  | 〃
21 | 出荷 |  |  |  |  | 納期 製品番号 数量 |  |  |  | 製造指示書 出荷管理票 KM001 出荷一覧 KM002 納品書（控）KM004 | 目視 |  |  |  | 出荷毎 | 〃 |  | 〃
22 | 引渡し |  |  |  |  | 数量 荷姿 |  |  |  | 出荷一覧 KM002 /破損・汚損無き事 | 目視 |  |  |  | 引渡し毎 | GM-002 引渡し手順書 |  | 〃
Note on Y39: m-ishii: 濡れ性試験の 手順書名

## 自動車アルミ補強板 Single（脱脂処理品）工程フロー図
文書番号 |  | 工程フロー図 |  |  | 承認 | 確認 | 作成
0006
改訂日 2021.1.11 |  | 自動車アルミ補強板 Single （脱脂処理品）
1／1
工程No.1 |  |  | 工程No.6 |  | 工程No.17
| 材料受入 |  |  | 治具セット
工程No.2 |  |  | 工程No.7 |  | 工程No.18
| 金型セット |  |  | 超音波脱脂
工程No.3 |  |  | 工程No.8 |  | 工程No.19
| 材料セット |  |  | 水洗
工程No.4 |  |  | 工程No.9 |  | 工程No.20
| 条件設定 |  |  | 水洗
工程No.5 |  |  | 工程No.10 |  | 工程No.21
| 生産 |  |  | 待機槽
|  |  | 工程No.11 |  | 工程No.22
水洗
工程No.12
水洗
工程No.13
純水水洗
工程No.14
純水水洗
工程No.15
回転乾燥
工程No.16
製品取り出し
外観検査
出荷検査
計量・包装
梱包
出荷
引渡し