## 0007
コントロールプラン
| 試作 | 量産試作 | ✓ | 量産 | [12 empty] | ページ |  | 1 | ／ | 2
コントロールプラン番号 | [7 empty] | 主要連絡先／電話 |  |  |  | 日付（初版） |  |  |  | 日付（改訂）
| 0007 | [7 empty] | ミツイ精密㈱品質保証部/046-294-3642 |  |  |  | 2021-01-11
部品番号／最新変更レベル | [7 empty] | コアチーム |  |  |  | 顧客技術部門承認／日付（必要な場合）
| 別紙図番/材料コード一覧表参照 | [7 empty] | 品質保証部、製造1部、技術部、管理課
部品名／説明 | [7 empty] | 組織／工場承認／日付 |  |  |  | 顧客品質部門承認／日付（必要な場合）
| プレス加工品 炭化水素処理 | [7 empty] | 2021-01-11
組織／工場 |  |  |  |  | 組織コード |  |  | その他承認／日付 |  |  |  | その他承認／日付（必要な場合）
温水工場
部品／ 工程番号 | 工程名／ 作業説明 | 製造用機械、 装置、治工具 |  |  | 特性 |  |  |  | 特殊 特性の 分類 | 方法 | [7 empty] | 対応計画 是正処置
[5 empty] | 番号 | 製品 | 工程 |  |  | 製品／工程仕様 ／公差 | 評価／ 測定方法 |  |  | サンプル |  | 管理方法
[14 empty] | 抜取数 | 頻度
1 | 材料受入 | バーコードリーダー |  |  |  | 材質・重量 板厚・幅 LOT No. | 材料成分 |  |  | 注文書 材料購入仕様書 | 受入検査／目視 |  |  |  | 受入毎 | SZM001 プレス材料受入手順書 KSM001 プレス材料受入台帳 |  | HH-068 異常処置手順書 に従う
2 | 金型セット | 金型プレス機 |  |  |  | 製品番号 | 金型番号 |  |  | KSPW001 作業指示書 ロット管理票 KSL001 | 目視 |  |  |  | 金型 セット時 | SZSi001 プレス作業 手順書 |  | 〃
3 | 材料セット | 金型プレス機 |  |  |  | 材質 汚れ・キズ 板厚 | ロット管理 |  |  | 図面 ロット管理票 KSL001 | 目視 |  |  |  | 材料 セット時 | SZSi004-1～ プレス作業手順書 KSSiI001 工程検査記録票 |  | 〃
4 | 条件設定 | 金型プレス機 |  |  |  |  | ストローク調整 回転数 |  |  | 条件表 | モニター |  |  |  | 段取時 | 〃 |  | 〃
5 | 生産 | 〃 |  |  |  | 板厚・穴径 寸法・抜き穴数・外観 |  |  |  | 図面 ロット管理票 KSL001 | マイクロメータ ピンゲージ・ノギス 確認治具・顕微鏡 目視 |  |  |  | ロット | SZP001 プレス作業手順書 KSPI001 工程検査記録票 |  | 〃
寸法（穴直径・穴間ピッチ）
6 | 治具セット | 治具 |  |  |  |  | 製品番号 ロット管理 |  |  | ロット管理票 KSL001 | 目視 |  |  |  | セット毎 | SZSHC-001 炭化水素洗浄機作業手順書 |  | 〃
7 | 脱気超音波洗浄 | 炭化水素洗浄機 |  |  |  |  | 液温 時間 揺動 超音波設定 |  |  | 40±5℃ レシピによる 10回以上 50±10% | モニター |  |  |  | 朝・昼 段取り時 | SZSHC-001 炭化水素洗浄機作業手順書 KSSSHC001 炭化水素洗浄乾燥機始業・管理記録票 |  | 〃
[17 empty] | ページ |  | 2 | ／ | 2
部品／ 工程番号 | 工程名／ 作業説明 | 製造用機械、 装置、治工具 |  |  | 特 性 |  |  |  | 特殊 特性の 分類 | 方 法 | [7 empty] | 対応計画 是正処置
[5 empty] | 番号 | 製品 | 工程 |  |  | 製品／工程仕様 ／公差 | 評価／ 測定方法 |  |  | サンプル |  | 管理方法
[14 empty] | 抜取数 | 頻度
8 | 真空超音波洗浄 | 炭化水素洗浄機 |  |  |  |  | 温度 時間 超音波設定 |  |  | 40±5℃ レシピによる 10回以上 50±10% | モニター |  |  |  | 朝・昼 段取り時 | SZSHC-001 炭化水素洗浄機作業手順書 KSSSHC001 炭化水素洗浄乾燥機始業・管理記録票 |  | HH-068 異常処置手順書 に従う
9 | 真空ベーパー 洗浄乾燥 | 〃 |  |  |  |  | 温度 時間 |  |  | 110±10℃ レシピによる | モニター |  |  |  | 朝・昼 段取り時 | 〃 |  | 〃
10 | 製品取り出し | 〃 |  |  |  |  | 製品番号 外観 |  |  | 仕上がり状態 | 目視 |  |  |  | 処理毎 | KSSEGD2001 エッチング管理兼残留油分チェック表 |  | 〃
11 | 濡れ張力試験 | HORIBA OCMA-555-H |  |  |  |  | 残留油分 |  |  | 30mN/m以上 4秒以上保持 | 目視/濡れ性試薬 |  |  | n=1 /品種毎 | ロット毎 | 濡れ性試験 (タブ端子) |  | 〃
12 | 外観検査 |  |  |  |  | 外観 | ロット管理 |  |  | 図面 限度見本 ロット管理票 KSL001 | 目視 |  |  | 全数 | ロット毎 | SZK-001 外観検査作業 手順書 |  | 〃
13 | 出荷検査 |  |  |  |  | 寸法 外観 | ロット管理 |  |  | 図面 限度見本 KH013 出荷検査成績書 KH020 部品検査成績書 ロット管理票 KSL001 | 画像測定機 ピンゲージ マイクロメータ ダイヤルゲージ 顕微鏡 目視 |  |  | 1ショット/製造ロット 5ショット/製造ロット | ロット毎 | HH-042 出荷検査作業 手順書 |  | 〃
14 | 計量・包装 | 計量器・秤 |  |  |  | 製品番号 型番 ロットNo. 数量 |  |  |  | 出荷一覧 KM002 出荷管理票 KM001 図面 | 目視 |  |  |  | 計量 包装毎 | GMN005 計量手順書 GMN003 ビニール・トレー梱包手順書 |  | 〃
15 | 梱包 | 副資材 |  |  |  | 製品番号 数量 荷姿 |  |  |  | 出荷一覧 KM002 出荷管理票 KM001 梱包仕様書 | 異常無き事/目視 |  |  |  | 梱包毎 | GMN001 梱包・出荷作業手順書 |  | 〃
16 | 出荷 |  |  |  |  | 納期 製品番号 数量 |  |  |  | 製造指示書 出荷管理票 KM001 出荷一覧 KM002 納品書（控）KM004 | 目視 |  |  |  | 出荷毎 | 〃 |  | 〃
17 | 引渡し |  |  |  |  | 数量 荷姿 |  |  |  | 出荷一覧 KM002 /破損・汚損無き事 | 目視 |  |  |  | 引渡し毎 | GM-002 引渡し手順書 |  | 〃
Note on U32: m-ishii: 濡れ性試験とは違う？
Note on Y32: m-ishii: 試薬等の名前は？
Note on AG32: m-ishii: 濡れ性試験方法の手順書名？

## プレス加工品 炭化水処理 工程フロー図
文書番号 |  | 工程フロー図 |  |  | 承認 | 確認 | 作成
0007
改訂日 2021.1.11 |  | プレス加工品 炭化水素処理
1／1
工程No.1 |  |  | 工程No.11
| 材料受入 |  |  | 濡れ張力試験
工程No.2 |  |  | 工程No.12
| 金型セット |  |  | 外観検査
工程No.3 |  |  | 工程No.13
| 材料セット |  |  | 出荷検査
工程No.4 |  |  | 工程No.14
| 条件設定 |  |  | 計量・包装
工程No.5 |  |  | 工程No.15
| 生産 |  |  | 梱包
工程No.6 |  |  | 工程No.16
| 治具セット |  |  | 出荷
工程No.7 | 脱気超音波洗浄 |  | 工程No.17
引渡し
工程No.8 | 真空超音波洗浄
工程No.9 | 真空ベーパー洗浄乾燥
工程No.10
製品取出し